## 供应商技术规范响应评价 Supplier Spec Eval.
BJEV- Supplier Technical Specification & Requirement Solution Evaluation 北汽新能源供应商技术规范要求响应评价 V2.1.1-2018
Program Name 项目名称 |  | C71KB |  | Supplier Contact Person 供应商联系人
Commodity Name 零部件名称 |  | 外后视镜总成 |  | Supplier Phone 供应商联系电话
Part Number 零件号 |  | E00116596、E00116597、E00116598、E00116599、E00116700、E00116701、E00116966、E00116967 |  | Supplier E-mail 供应商邮箱
Module Group 零件组别名称 |  | BIW 车身 |  | BJEV R&D Engineer 北汽新能源研发工程师 | 安宪峰
Supplier Name 供应商名称 |  |  |  | BJEV Purchasing Engineer 北汽新能源采购工程师
Supplier Location 供应商公司地址 |  |  |  | SOR No. SOR编号 | J-SOR-C71KB-000-0078
Plant Location 本项目该零部件供应商 生产制造地点
BJEV Technical Specification & Requirements 北汽新能源公司 技术规范要求 |  | Evaluation Result（G/Y/R) 技术规范符合性检查结果 （绿/黄/红） | Technical Solution Summary & Explanation (Summarizing the technical Solution for each specification, Re Y/R items, explaining the not satisfied Specifiction and its impact） 详细总结技术解决方案 针对黄色项/红色项，明确解释不满足的技术规格要求及其影响。
1 | 不得出现任何诸如变形、模糊、条纹、气泡、云斑、爆边、裂纹、砂眼等缺陷
2 | 表面不允许存在有任何影响安装、功能和美观的缺陷，如形变、翘曲、波纹等，外观表面不允许不均匀，以及有光亮点、皱折、裂缝、污迹或折叠，覆盖层分离等
3 | 制品塑料件表面皮纹应均匀一致，飞边部分不允许超过0.2 mm，无毛刺和缩痕等缺陷。冲压边和剪切边应光洁无毛刺
4 | 涂层外观光滑平整，不允许有喷漆颗粒、流痕、裂纹、桔皮等缺陷
5 | 表面处理（色调、皮纹和光泽）按认可样（色）板检测比较一致
6 | 外观尺寸及公差要求应满足部件外观间隙面差要求，安装尺寸及公差应满足图纸要求
Test & Validation Requirements 试验验证要求 |  | Evaluation Result（G/Y/R) 试验要求响应评价结果 （绿/黄/红） | Comment (only for Y/R items） 对黄色项和/或红色项 做出解释说明 | Inhouse or not 是否是自主试验 （非委外） | Test Outsourcing Company 如果试验外委， 说明外委供应商
1 | 禁限物要求：Cr+6;Pb;Hg;≤0.1%；Cd≤0.01%；PBBS≤0.1%；PBDES≤0.1%；石棉：禁止含有
2 | 镜面曲率半径，不小于SR（1400±200）mm，曲率半径之间的差别≤12.5 ％。
3 | 镜片反射率试验，镜片反射率≥40％，在夜间不得小于4％。
4 | 镜片失真率试验，镜片失真率≤3％
5 | 回位一致性试验，镜体必须转至初始位置的±0.5°
6 | 折拢力矩，力矩要求：手动折拢力矩：14 N.m±4N.m；电动折拢力矩：12 N.m±5N.m；折拢角度按图纸要求执行。
7 | 镜面调节角度试验，镜子在调整范围内必须能够均匀而灵活地进行调整,在检测仪上课显示角度值，要求≥8°
8 | 操作可调节性试验，整个调节范围内均匀无颤抖地加以调节。
9 | 镜子玻璃的固定试验，要求镜片与镜托的附着力≥1000 N；在经过Q/BJEV 02.375第6.3.9试验后要求附着力≥100 N；如果用力用手摇动镜子，外后视镜总成不许发出异响
10 | 高低温试验，试验后，外后视镜总成应满足：a)电机的运转速度不低于 1°/s，电流应不超过0.5 A；b)镜子卡止对镜子部件无不良影响。卡止电流不超过 0.5 A；c)最小运转电压不超过 9.0 V。外后视镜总成回到室温后，满足以下要求：a)运行速度、电流应在初值的±10％之内；b)试验后不应对外后视镜总成的零件造成不良影响；c)镜面托板拉脱力≥30 N；d)目视外后视镜总成，应无任何零件永久变形的迹象。
11 | 高低温湿热交变试验，试验后，外后视镜总成应满足：a)运行速度、电流应在初值的±10％之内；b)试验后不应对外后视镜总成的零件造成不良影响；c)镜面托板拉脱力≥30 N；d)目视外后视镜总成，应无任何零件永久变形的迹象
12 | 防水试验，试验后，外后视镜总成满足：a)运行速度、电流应在初值的±10 %之内；b)试验后不应对外后视镜总成的零件造成不良影响；c)镜面托板拉脱力≥30 N； d)目视外后视镜总成，应无任何零件永久变形的迹象；e)总成不应产生水雾；f）转向灯总成不应产生水雾。在测试前，清洁干燥样品在任何接点和接地金属部件之间的绝缘电阻至少为1 MΩ，在试验后，其绝缘电阻至少为50000 Ω
13 | 防尘试验，试验后，外后视镜总成的一般可见零件上应无任何明显的腐蚀或起泡，包括在外后视镜总成调整过程中，或在放置时无掩蔽的零件；同时运行速度和电流在额定值±25％以内。
14 | 耐腐蚀试验，镜面上不得产生模糊、斑点、保护层软化、脱落等现象。要求后视镜的防腐蚀涂(镀)层不得出现明显腐蚀，镀锌等结构件要求无基体腐蚀，样件调节功能正常。
15 | 耐腐蚀试验，经72小时试验后，要求后视镜的防腐蚀涂(镀)层不得出现腐蚀。
16 | 撞击试验，撞击后摆锤应能继续摆动20°以上，后视镜反射面不得破碎；或破碎后碎片仍粘在保持件上及其相连的物体上，但允许边长小于2.5mm的碎片脱离上述部位，或反射面用安全玻璃制成
17 | 弯曲性能试验，根据GB 15084中的弯曲性能要求试验方法执行，外后视镜总成或者汽车主体不应该遭受永久性的损坏，外后视镜的功能不会受到损坏
18 | 手动折叠耐久性，后视镜总成转动无干涉、调节功能正常。后视镜相对供货状态下测得转矩值的变化量不得超过±20％
19 | 镜面调节耐久性，不得有对理想位置的镜子安装和维护造成任何困难的磨损，外后视镜总成各项功能均保持良好
20 | 电动折叠耐久性，后视镜各个功能应保持正常，不能产生异响，不得有对理想位置的镜子安装和维护造成任何困难的磨损
21 | 光学振动试验，试验后，αmax≤15′（最大值）
22 | 抗振强度试验，试验后外观无明显改变，无干涉、噪音、异响等缺陷，各调节功能正常。
23 | 可维修性要求，外后视镜总成不能有大的损坏，且可以再次安装。在最后组装后，应牢固地安装外后视镜总成而无明显的可能在运行中导致振动或其它不利的影响的松动；镜面总成更换，在进行拆卸操作中，对于外后视镜总成，应没有明显的损坏，也不对镜面总成有损坏，因为只能通过取下镜面才能达到维修部件
24 | 镜头晃动量要求，试验后，要求施加9.8N（1.0kgf）力，上下（前后）总共位移量≤1.5mm；施加24.5N（2.5kgf）力，上下（前后）总共位移量≤4.5mm
25 | 紧急调整要求（手调整），通电不可出现调节功能上的故障，后视镜镜面仍可正常调节运转，且不论何时都必须保证后视镜可手调的功能。
26 | 电流的正确性要求（电极性），镜面电动转向与插头供电关系应符合图纸要求。
27 | 电器线束性能要求，整体线束插头与插头护套拉脱力沿拔出方向≥100 N，保持10 s；线束合件中插头护套内的单根电线的端子与线束连接的拉力≥50 N。还应满足无论镜子玻璃在壳体中处于什么位置，当镜子壳体折拢到安装状态下可能的极限位置时，也不允许发生电线接头脱开的现象，镜子玻璃自行返回原位置是不允许的
28 | 电流消耗要求，满足下列要求：a)垂直轴≤0.20A, 或依据设计图纸；b)水平轴≤0.45A, 或依据设计图纸；c)当电机锁定卡止时≤0.60A, 或依据设计图纸。
29 | 操纵时间要求，后视镜镜片操纵时间满足垂直轴 5～8s，水平轴 5～8s。电动折叠后视镜操纵时间及左右同步时间按图纸要求。
30 | 工作电压要求，外后视镜总成能正常工作。
31 | 瞬时过压强度要求，外后视镜总成不应损坏。
32 | 过电压强度要求，外后视镜总成功能应保持良好。
33 | 绝缘强度要求，在试验过程中，外后视镜总成不允许发出击穿、飞弧和表面放电火花等现象。
34 | 噪音要求，电动调节镜子时的外后视镜总成最大噪音应≤60 dB(A)。且后视镜总成无异常噪音，也就是在启动阶段，正常操作情况下，无区别于镜头折拢电机（或镜片调节电机）噪音外的明显品质不良的异音（杂音）出现；镜头折拢的滑动噪音除外
35 | 转向灯和盲区监测报警灯的耐久性能，试验后，试样不得出现任何影响灯具使用及外观形状的变化
36 | 转向灯配光性能要求，满足标准GB 17509中对转向灯配光试验的要求
37 | 转向灯密封性能要求，试验后转向灯总成不允许有任何进水、漏气或水气模糊等缺陷
38 | EMC和静电试验，1.电磁骚扰发射度 辐射发射骚扰度： 指标编号RE01，等级三要求。 低压传导发射： 指标编号CE01，等级三要求。 低压瞬态传导发射： 指标编号CTE01，等级三要求 2 .辐射抗扰度 辐射抗扰度： 指标编号RI01，等级三要求。 电源线瞬态传导抗扰： 指标编号CI01，等级三要求。 静电放电抗挠度： 指标编号ESD，等级三要求。
39 | 防炫目反应速度，电子防炫目后视镜的反射率从15%到40%的响应时间应不大于12s，从40%到15%的自动调节时间应不大于9s，
40 | 涂层厚度和硬度要求，涂层硬度≥H。
41 | 油漆附着力要求，划网格法0-1级；十字切割法不允许有油漆颗粒附着在胶带上
42 | 耐高压清洗要求，试验后,漆层无脱落
43 | 耐划痕要求，试验后要求加载40g力无或少量可察觉损伤。
44 | 耐溶剂性试验，漆层应无外观缺陷。
45 | 耐光照色牢度，试验1000h后，试样不能产生镜面模糊、老化现象，其他零部件不得产生明显褪色、裂纹、变形等缺陷，灰度≥4级
46 | 皮纹件耐候性要求，验后，试验后表面无龟裂、剥落和粉化现象，褪色等级≥3级（评价等级标准同 Q/BJEV 02.375）
47 | 皮纹件耐刮擦要求，测试后，采用试验色仪，用亮度差（△L）对损伤前后的泛白情况予以表示，要求△L≤2.0。
48 | 车门操纵时耐久性，试验后各功能应保持良好。
49 | 镜面抖动要求，试验后，镜面抖动得分值应大于3分以上
50 | 关门异响要求，车门关闭时，后视镜不能发出不舒服的异响，该异响声滞后于车门关闭声，异响可能不会导致焦躁不安，但会觉得不舒服。
备注： Evaluation Result 技术规范符合性检查/试验要求响应评价结果 G： Fully meet the reqirenment 绿：完全满足技术规范要求/试验要求 Y : Partially meet the requirement 黄：部分满足技术规范要求/试验要求 R : NG 红：不满足技术规范要求/试验要求
Signature: 供应商签字 |  |  | Date: 日期：2019 / / | Supplier Offical Seal: 供应商盖章
主机厂评价意见 OEM Evaluation Opinion
BJEV Confidential 北汽新能源保密文件V2.1.1-2018
G 绿
Y 黄
R 红
Note on B10: 北汽新能源研发工程师逐项填写所有技术规格要求 BJEV R&D Engineer inputs the technical specification.
Note on C10: 供应商确认是否完全满足该项技术规格要求，或部分满足、不满足。 Supplier confirms whether its product & technical solution can meet the technical specifiation or partially meet or can't meet.
Note on D10: 供应商对该项技术规格要求，总结并填写其技术解决方案，以供北汽新能源研发工程师进行技术评价。 若部分满足，需明确说明满足和不满足的技术规格，并说明不满足技术要求可能给开发、项目等带来的风险、影响。 若完全不满足，供应商应真实说明。 Supplier summarizes the technical solution for for each technical specification,it will be evaluated by the BJEV R&D engineer. If the tech. solution partially meets the requirements, it's necessary to clarify which specification cannot be satisfied and its risks & impact to the development, project etc. If NG, supplier shall also authentically explain it.
Note on B28: 北汽新能源研发工程师逐项填写所有试验要求。 BJEV R&D Engineer inputs the Test & Validation Requirement.
Note on C28: 供应商确认其是否能完全满足该项试验要求，或部分满足、不满足。 Supplier confirms whether they can meet the validation specifiation or partially meet or can't meet.
Note on D28: 供应商填写此项。 Supplier inputs this item.
Note on E28: 供应商填写此项。 Supplier inputs this item.
Note on F28: 供应商填写此项。 Supplier inputs this item.