## Table 1
设计验证计划和报告(DVP&R) | [7 empty] | DVP编号： | [7 empty] | 页码：
编制日期：
零件/总成：座椅总成 |  |  | 零件号：DZ15221519970/DZ15221519969 |  |  |  |  | 材料： |  |  | 版本： R01
车型/年： L5000 |  |  | 应用： |  | 来源： |  |  | 报告日期： |  |  | 报告工程师：
测试计划 | [10 empty] | 测试报告
序号 | 试验项目 | 试验程序或 标准 | 试验描述 | 目标要求 | 责任方 | 测试 时期 | 样件 |  | 日期 |  | 测试样件 |  |  |  | 实际 结果 | 报告编号 | 报价
[7 empty] | 数量 | 类型 | 开始 | 结束 | 数量 | 类型 | 类型 | 阶段
10 | 座椅的垂直疲 劳强度 | Q/SQ 102075 | 把假臀装在座垫上，使假臀的R点与座椅R点相一致 。在座椅纵向对称平面内，反复施加铅垂方向的脉 动载荷：P0±P＝500N ±235N 载荷中心在假臀R(H)点前32mm 处，加载频率每分 钟30～40 次，反复循环100000 次。 | 座椅骨架应无损坏，调节机 构不应失灵。 | 供应商 | DV | 1 | 样件 |  |  |  | 主驾 | 副驾 |  |  |  | 6000 | 共8万
36 | 气味性 | Q/SQ 107031.2 | 按Q/SQ 107031.2进行试验。 | ≤3级 | 供应商 | DV | 1 | 样块 |  |  |  | 主驾 |  |  |  |  | 2000
37 | 禁限用物质 | GB/T30512 | QC/T 941-2013 汽车材料中汞的检测方法； QC/T 942-2013 汽车材料中六价铬的检测方法； QC/T 943-2013 汽车材料中铅、镉的检测方法； QC/T 944-2013 汽车材料中多溴联苯（PBBs）和多 溴二苯醚（PBDEs）的检测方法。 | 铅（Pb）≤1000mg/kg 汞（Hg）≤1000mg/kg 镉（Cd）≤100mg/kg 金属镀层＜0.02mg/kg(1*) 金属基材/非金属材料≤ 1000mg/kg 多溴联苯（PBB）≤ 1000mg/kg 多溴二苯醚（PBDE）≤ 1000mg/kg | 供应商 | DV | 1 | 样块 |  |  |  | 主驾 |  |  |  |  | 40000
38 | 甲醛含量 | Q/SQ 107031.2 | 按Q/SQ 107031.2进行试验 | ≤70μg/m³ | 供应商 | DV | 5 | 样块 |  |  |  | 主驾
39 | 面料透气性 | GB/T5453 | 按照GB/T5453-1997中的试验方法进行试验。 | 座椅与人体接触部分的护面 材料的透气性应≥0.04m³/m ².s | 供应商 | DV | 1 | 样块 |  |  |  | 主驾 |  |  |  |  | ——
40 | 面料摩擦色牢 固度 | GB/T3920 | 取250mm×30mm的试样5 个，每个试样上往复摩擦 100次。 | ≥4级 | 供应商 | PV | 5 | 样快 |  |  |  | 主驾 |  |  |  |  | ——
47 | 颠簸和蠕动试 验 | QC/T 740 | 按照QC/T 740中的A.1.3的试验方案验证座椅骨架 、 泡沫和面套的疲劳寿命， 在 100 次/min的频率 下，进行座垫10万次、靠背5万次的振动试验 | 试验后样品无异常情况出 现，座椅骨架无裂缝，泡沫 无变形，面料和衬垫无破 损，H点最大变动在额定范 围以内。 | 供应商 | DV | 1 | 样件 |  |  |  | 主驾 | 副驾 |  |  |  | 10500
55 |  |  | 在颠簸蠕动试验机（或模拟装置）平台上，进行 750N，100次/分钟，座垫单元100000次（靠背 50000次）规定负载、频率的试验。 | 试验结束后，通风单元不得 出现噪音、异响、风量衰减 超差、椅面震颤、漏风和其 他各种失效，加热单元不得 出现阻抗超标、断线、短路 、功能退化、异常发热、漏 电、脱落、覆盖层损伤和其 他各种失效。 | 供应商 | DV | 1 | 样件
56 | 辐射发射 | CISPR25- 2008 6.4 | 那些没有通过短接地导线与车辆有效接地的零部 件，或那些有多个线束导线携带骚扰电压的零部 件，需要进行辐射发射试验。根据CISPR25中表9、 表10（ALSE）分别给出峰值、准峰值、均值的测试 | 峰值测试等级:class 3 准峰值测试等级: class 3 均值测试等级: class 3 | 供应商 | DV | 1 | 样件 |  |  |  | 主驾 |  |  |  |  | 21000
57 | 传导发射 | CISPR25- 2008 6.2 | 对输入电源线和信号线进行传导发射试验，根据 CISPR25中表5、表6（电压法）分别给出峰值、准 峰值、均值的测试等级。 | 峰值测试等级:class 3 准峰值测试等级: class 3 均值测试等级: class 3 | 供应商 | DV | 1 | 样件 |  |  |  | 主驾
58 | 传导耦合 /瞬态发 射骚扰 （电源电 路） | ISO7637-2 4.3 | 检测潜在的传导骚扰源（DUT）的电子电器部件沿 电源线或开关电源线的瞬态传导发射。 | 推荐的瞬态发射最小和最大 限值在表 C.3 中的等级Ⅰ 到等级Ⅳ中给出。在汽车制 造商和乙方达成一致时，可 选择这些值或这些值之间可 接受的限值。根据协议，瞬 态应与表C.1 中部分或所有 参数相一致。在未确定特定 值的情况下，推荐使用表 C.3 中所列的等级。 Us 严酷等级：Ⅲ | 供应商 | DV | 1 | 样件 |  |  |  | 主驾
59 | 传导耦合 /瞬态抗 干扰（电 源电路） | ISO7637-2 | 1-模拟关断感性负载所产生的瞬态现象（适用于感 性负载直接并联 DUT）。 2a-模拟由于线束电感的原因，使与DUT 并联的装 置内电流突然中断引起的瞬态现象。 2b-模拟直流电机充当发电机，点火开关断开时的 瞬态现象。 3a、3b-这些试验脉冲模拟由开关过程引起的瞬态 现象。这些瞬态现象的特性受线束的分布电 容和分电感的影响。 4-模拟内燃机的起动电机电路通电时产生的电源电 压的降低，不包括起动时的尖峰电压。 5a-发电机正充电时，断开蓄电池对DUT 的影响， 非集中抛负载。 5b-发电机正充电时，断开蓄电池对DUT 的影响， 集中抛负载。 | P1:-600V,1ms,50Ω； 功能 等级：C P2a:+50V,50µs,2Ω；功能 等级：A; P2b:+20V,1ms,0.05Ω;功能 等级：C P3a:-200V,50Ω；功能等 级：A P3b:+200V,50Ω；功能等 级：A P4: -16V； 功能等级：C P5a: US=+174V, 350 ms, 4.0Ω，脉冲时间间隔1分 钟；功能等级：C | 供应商 | DV | 1 | 样件 |  |  |  | 主驾
60 | 静电放电 （ESD） | ISO10605- 2008 | 不上电时抵抗静电的能力 | 接触放电 电压等级：±8kV 性能等级：I | 供应商 | DV | 1 | 样件 |  |  |  | 主驾
|  |  |  | 空气放电 电压等级：±15kV 性能等级：I | 供应商 | DV | 1 | 样件 |  |  |  | 主驾
|  |  | 上电时抵抗静电的能力 | 接触放电 ESCL： 电压等级：±6kV 性能等级：I； 电压等级：±8kV 性能等级：III | 供应商 | DV | 1 | 样件 |  |  |  | 主驾
|  |  |  | 空气放电 ESCL： 电压等级：±8kV 性能等级：I； 电压等级：±15kV 性能等级：III | 供应商 | DV | 1 | 样件 |  |  |  | 主驾
|  |  |  | 间接接触放电 电压等级：±15kV 性能等级：I； 电压等级：±20kV 性能等级：III | 供应商 | DV | 1 | 样件 |  |  |  | 主驾
61 | 传导耦合 /瞬态抗 干扰（信 号电路） | ISO7637-3 | 对信号线和控制线的脉冲耦合测试。功能状态分类 ∶DUT 处于某种电磁环境时的工作状态以及之后的 工作状态。 试验脉冲和方法∶参考适于 DUT 的代表性试验脉 冲和试验方法。在这种情况下所需信息参见本标准 的主体部分。 试验脉冲严格性∶基本脉冲参数的严酷电平规格。 | 在这种情况下所需信息参见 本标准的主体部分 快脉冲 a:-80V 快脉冲 b:+80V 功能等级：A | 供应商 | DV | 1 | 样件 |  |  |  | 主驾
62 | 辐射场抗 扰性 （BCI） | ISO11452-4 | 检测DUT或系统抗射频电磁干扰的能力。 | 100mA,1.0MHz–400MHz 性 能等级：A | 供应商 | DV | 1 | 样件 |  |  |  | 主驾
63 | 辐射场抗 扰性 （ALSE） | ISO 11452-2 | 检测DUT或系统抗射频电磁干扰的能力。 | 标明试验频率、测试等级 （V/m）、功能状态， 100V/m,0.2GHz~3GHz 功能等级：A | 供应商 | DV | 1 | 样件 |  |  |  | 主驾
64 | 过电压试 验 | ISO 16750-2 | 在加热箱中将 DUT 加热到 T=（Tmax-20℃），供 电 36V，持续 60min。 | ISO16750-2 功能等级：C | 供应商 | DV | 1 | 样件 |  |  |  | 主驾
65 | 耐化学药 剂 | ISO 16750-5 | 按ISO 16750-5规定，可接触到的化学试剂包括车 用柴油、制动液、蓄电池液、防冻液添加剂、发动 机油、内部清洁剂、含咖啡因和糖的液体饮料、车 用化学清洗剂、风挡玻璃清洗剂、工业酒精。 | 应符合ISO 16750-5 | 供应商 | DV | 1 | 样件 |  |  |  | 主驾
编制： 审核： 会签： 批准： 供应商签字：