## 产品定义书
产品定义书 Product definition book
供应商： Supplier：
| 零 件 名 称： | 卧铺装置 | 零 件 号：7600000XHT01A
| Component name: Carpet device |  | Component number：7600000XHT01A
一.项目描述: 1.项目说明及主要节点： 1.1 项目说明 HT01项目定位重卡牵引车，目标市场中高端市场 1.2主要节点： 项目开展过程中以上节点可能有所变化, 任何变动都将与乙方进行沟通并书面确认。 2.产品信息： 2.1产品明细表：
2.2产品结构图：
二、技术要求: 1. 边界条件及关联尺寸 边界条件和关联尺寸详见数模，待详细设计时双方协商确定。 2..一般要求： a.布面平整干净，表面饱满，不允许有线头、褪色、划痕、破损、污损、褶皱、塌陷等现象。 b.卧铺是提供休息的零件，卧铺软垫不应有内部裂缝、表面不平、密集的折痕或肋条等影响舒适或在修整后影响外观的缺陷，无刺激性气味； c.卧铺颜色、花纹应以甲方认可的色样或色板为准，在自然光线下目视观察，外观颜色应均匀一致； d.可回收利用标识符合GB/T 26988-2011《汽车部件可回收利用性标识》要求。 e.生产重量与设计重量之间的误差控制在3％以内。 f.在-40 ℃～90 ℃的环境温度下，产品应能满足使用要求； e.卧铺总成中的金属骨架焊接应牢固、可靠，不得有夹渣、未焊透、裂缝、漏焊等缺陷。金属骨架应进行防腐处理，总成中各骨架（金属或塑料制品）不允许有影响乘员安全的毛刺、飞边、锐棱等,零部件上的字体或标志不得有污损、褪色等现象。 3.性能要求： a.卧铺海绵的密度建议发泡33.5±2kg/m3； b.卧铺使用角度范围0°～41°； c.角度调节时应灵活、无卡滞、严重晃荡、松动、异常噪音等现象； d.面料断裂强力应≥600N； e.测定织物以成品的工艺缝纫后其断裂强力应≥400N； f.按照GB/T 16991中的要求，测定织物的颜色耐光以及同时耐热及抗老化的能力≥4； g.按照GB/T 3920中的要求，织物耐摩擦粘色牢度≥4； h.按照GB/T 3921中的要求，织物耐洗性≥4； i.采用标准棉布摩擦试样，要求不得产生静电作用，不允许产生起毛、起球、吸灰等现象。
4.试验要求： a.产品符合GB/T 30512-2014《汽车禁用物质要求》中禁用物质的含量限值的要求。 b.卧铺海绵的回弹率按 GB/T 6670-2008《软质泡沫聚合材料 落球法回弹性能的测定》执行，要求≥50%；； c.产品应符合GB/T 30512-2014《汽车禁用物质要求》和《汽车产品回收利用技术政策》的规定。 d.卧铺海绵的压缩永久变形率应≤15%；75%压缩，温度（70±2）℃，时间22h； e.卧铺面料的燃烧特性应符合《GB 8410-2006汽车内饰材料的燃烧特性》中B级要求； f.塑料材质的抗冲击性应按《QC/T15-1992汽车塑料制品通用试验方法》中5.7耐冲击性试验的相关规定和标准执行； g.回收利用符合《汽车产品回收利用技术政策》要求； h.卧铺以实车方式固定(水平均布向前加载1961.33N（200kgf）；垂直均布向下加载3922.66（400kgf）)，试验后各装置不损坏失灵，总成不损坏，卧铺连接点不分离； i.上卧铺水平位置及收起位置，整车紧急制动试验，试验过程中每种调节装置要求在锁紧位置处有效锁止； j.卧铺上放置100kg沙袋，沙袋与卧铺接触面积不小于0.5m，坏路不少于6000km，试验后，调节机构不损坏失灵，总成不损坏，卧铺总成与车身不分离； l.卧铺海绵的恒定负荷反复压陷疲劳性能按照40%压陷硬度最大损失率≤30%；恒定负荷750N压力下进行8万次不间断的压力循环； m.上卧铺总成进行10000次翻转试验后，各转动部位GB/T 6669-2008《软质泡沫聚合材料压缩永久变形》中的规定方法执行；
5.执行的法规和标准 GB 8410-2006 《汽车内饰材料燃烧特性》 GB/T 4669-2008 《纺织品 机织物 单位长度质量和单位面积质量的测定》》 GB/T 10808-2006 《高聚物多孔性弹性材料 撕裂强度的测定》 GB/T 6669-2008 《软质泡沫聚合材料 压缩永久变形的测定》 GB/T 6670-2008 《软质泡沫聚合材料 落球法回弹性能的测定》 GB/T6344-2008 《软质泡沫聚合物材料的拉伸强度和断裂伸长率的测定》 CQC21-020304-2011 《有毒有害物质限量认证》 GB/T 30512-2014 《汽车禁用物质要求》 QC/T 17-1992 《汽车零件耐候性试验一般规则》 GB/T 26988-2011 《汽车部件可回收利用性标识》 GB/T 10125-2012 《人造气氛腐蚀试验-盐雾试验》 GB/T 16991 《织物的颜色耐光以及同时耐热及抗老化的能力的测定》 GB/T 3920 《织物耐摩擦粘色牢度的测定》 GB/T 3921 《织物耐洗性的测定》
三、质量要求 1.尺寸/性能检测： 2.外观质量: 3.汽车禁/限物质要求: 3.1 禁/限用物质的限制要求：满足GB/T 30512-2014《汽车禁用物质要求》中对应国家/地区的禁/限用物质限制要求（详见附件一）； 3.2 禁/限用物质申报要求:产品如含有GB/T 30512-2014《汽车禁用物质要求》中的禁/限用物质，需在零部件材料数据表单如实申报产品中所包含的物质及含量； 3.3 禁/限用物质的检测要求：禁/限用物质检测标准及检测试验室的要求需按照GB/T 30512-2014《汽车禁用物质要求》的规定执行； 3.4 遮阳帘挥发性有机物和醛类物质限量要求：按GB∕T 39897-2021《车内非金属部件挥发性有机物和醛酮类物质检测方法》中方法测定；检验频次为：1次/年，并提供甲方认可实验室提供的检测报告给甲方； 3.5 汽车内饰材料雾化特性试验方法和限值应符合ISO 6452-2007《橡胶或塑料涂覆织物-汽车内饰材料的雾化特性测定》的标准要求。 4.质量指标: 零公里PPM IPTV3 IPTV6 5.售后要求: 5.1三包要求: 乙方供应的产品应满足XX年或XX公里（以先到者为准）三包期限/里程要求； 5.2召回要求：按照国家相关召回法规，在此期限内因乙方所供应产品造成甲方整车被召回，其所产生的全部费用或给甲方及第三方所造成的损失由乙方承担。 四、包装和标识要求： 1.包装要求： 1.1 乙方包装应满足《汽车零部件包装规范》、《零部件包装技术规范》和《作业指示项目零部件标记规则》的要求，具体包装方案由甲方物流部门与乙方协商确认； 1.2 包装标记要求：零部件总成型号（编号）、名称、数量、供方名称、技术文件中要求的明确标记(如：<H&V配套用代号标记>）； 1.3 包装箱应坚固，不应因包装物重量、正常搬运、运输而损坏；包装箱或箱内保护物保证在堆放时，产品不直接受压；包装箱内应有保护物，防止产品在箱内窜动，应有防尘措施； 2.标识要求： 2.1各总成标示标注方法、标注位置、标注内容及字体要求等应符合《汽车产品一般标识规定》及设计图纸要求，产品具有可追溯性；标识应在车辆举升后能从车辆下方目视识别； 2.2 认证产品零部件标识必须满足《认证产品零部件标识管理规定》； 2.3 因产品变更导致零部件编号变更的，由乙方及时对零部件标识进行变更； 五、甲方团队联系方式：
备注：此文件主要是对产品进行初步定义，以确保供应商具备开发该产品的能力，具体技术规范以开发协议为准。 说明： 1）供应商对提供给H&V的产品相关资料给予确认是否能否进行产品开发。 2）供应商根据H&V设计部提出要求，描述具体产品开发可行性技术方案。
编号：IF/Qe-VD-01-016
Number: IF/Qe-VD-01-016
识别号：
Identification number:

## Sheet2
序号 | 关键节点 | 日期 |  | 车型代码 | 动力形式 | SOP时间 | 产地 | 生命周期规划量 (2022--2025）
1 | 设计数据冻结发布(NC) | 2022-07-15 |  | HT01 | 混动版 | 2023-12-31 | 邢台 | 49140
2 | ET试制样件到位 | 2022-11-30
3 | PT试制样件到位 | 2023-09-30
4 | 零部件PPAP | 2023-11-15 | 序号 | 零部件代号 | 产品名称 | 单车用量 | 重量（kg） | 材料 | 备注
5 | 整车批量生产(SOP) | 2023-12-30 | 1 | ××××× | ××××× | × | ×× | ×× | ××××
|  |  | 2 | ××××× | ××××× | × | ×× | ×× | ××××
…
|  |  | 序号 | 职责 | 联系人 | 联系电话 | 邮箱
|  |  | 1 | 产品工程师 | 张坤 | 18335927867
|  |  | 2 | SQE工程师 | 黄铎 | 15735717354
|  |  | 3 | 采购工程师 | 张志远 | 18910718577
|  |  | 4 | 物流工程师

## 附件一产品明细表
卧铺方案四产品明细表
序号 | 层级 | 零件代号 | 零件名称 | 重量（kg） | 材料 | 工艺 | 单车用量 | 料厚（mm） | 表面处理 | 图片 | 尺寸（mm） | 开发状态 | 备注
1 | 0 | 7600000XHT01A | 卧铺装置 | —— | —— | —— | 1 | —— | —— |  | —— | NEW
2 | 1 | 7600300XHT01A | 卧铺总成 | —— | —— | —— | 1 | —— | —— |  | —— | NEW
3 | 2 | 7600310XHT01A | 下卧铺床垫总成 | —— | —— | —— | 1 | —— | —— |  | 2199*1200*120 | NEW
4 | 2 | 7600220XHT01A | 卧铺安装支架总成 | —— | —— | —— | 1 | —— | —— |  | —— | NEW
5 | 1 | 7600110XHT01A | 上卧铺床垫 | —— | —— | —— | 1 | —— | —— |  | 2180*730*110 | NEW
5 | 1 | 7600120XHT01A | 上卧铺扶手总成 | —— | —— | —— | 1 | —— | —— |  | —— | NEW
5 | 1 | 7600130XHT01A | 上卧铺吊带及防护网 | —— | —— | —— | 1 | —— | —— |  | —— | NEW
5 | 1 | 7600140XHT01A | 上卧铺骨架 | —— | —— | —— | 1 | —— | —— |  | —— | NEW

## 详细变化点 (hidden)
序号 | 零部件编号 | 产品名称 | 单车用量 | 目标重量 | 备注 | 变化点相对P01基础车变化点
1 | 2801101XGW04A | 车架焊接总成 | 1 | 221.8 | EN动力、方形悬置、越野车架、四驱 | 1、因扭矩变大，故需要纵梁、四梁内增加加强板（约1.5kg），数据需细化；2、因前主减速器变更为不带电动拨叉；故增加前主减速器右后安装支架（约0.2kg）
2 | 2801102XGW04A | 车架焊接总成 | 1 | 246.5 | EN动力、圆形悬置、NCAP车架、四驱 | 1.因扭矩变大，故需要纵梁、四梁内增加加强板（约1.5kg），数据需细化； 2.发动机悬置下移10mm；发动机悬置支架变大，增加重量约0.1kg
3 | 2801103XGW04A | 车架焊接总成 | 1 | 246.8 | EN动力、圆形悬置、NCAP车架、两驱

## Sheet1 (hidden)
供应商 Supplier |  |  | 长城汽车股份有限公司（XX单位） Great Wall Motor Company Limited (XX Department)
责任人 Responsibility | 科长 Section Manager | 部长 Head of Department | 责任人 Responsibility | 主管工程师 Engineering Supervisor | 主任工程师 Engineering Director