## 副驾焊接底支架
设计: | [6 empty] | 校核： 标准化： |  |  |  | 前座总成总成EBOM | [41 empty] | 零件号 | 6900010BH13-C00
[53 empty] | 内部号 | SHT0014470
会签： | [52 empty] | 名称 | 前座总成
批准： | [8 empty] | 日期： | [43 empty] | 规格型号
版本：A | [52 empty] | 车型配置 | J6L
说明： | [52 empty] | 种类 | 高配
序号 | 0 | 1 | 2 | 3 | 4 | 5 | 来源 | QAD | 零件号 | 名称 | 零件描述 | 重要度 | 单位 | 图示 | 数据版本 | 图纸号 | 图纸版本 | 是否申请新零件号 | 沿用件 Y/N | 零件类别 | 材料 | 规格 | 材料标准 | 轮廓尺寸 (长*宽*高) | 设计密度 | 设计重量 （Kg） | 平台 | 颜色 | 皮纹 | 表面处理 | 工艺方式 | 净重尺寸 | 工艺规格 |  |  | 工艺重量 （Kg） | 材料利用率 | 焊接长度 （cm） | 涂装面积 （m2） | 外购/自制 | 供应商 | 实物重量kg | 原材料价格 | 材料成本 | 料废折合加工系数 | 料废成本 | 系数 | 未税目标价 | 每公斤采购单价 | 未税采购价格 | 差异价格 | 差价比率
[33 empty] | 长 | 宽 | 高 | [17 empty] | 备注 | 用量
1 |  | 1 |  |  |  |  | J6L | SHT0014466 | SHT0014466 | 副司机底支架焊接总成 | —— | B | Ea |  | A | SHT0014466 | A | Y | N | 分总成 | ASSY | —— | —— | 562*462*41 | —— | 5.5978 | —— | 黑色 | —— | 电泳 | 电泳 | [6 empty] | 111.1 | 0.651 | 河北外购 | 电泳车间 |  |  | 47.8336 |  | 3.160155778 | 1.2 | 53.60814 |  |  |  |  | —— | 1 | 39.9436 | 3.160155778
2 |  |  | 2 |  |  |  | J6L | SHT0014467 | SHT0014467 | 副司机底支架前地脚 | —— | C | Ea |  | A | SHT0014467 | A | Y | N | 冲压件 | SPFH590 | t=2.5mm | —— | 78*427*22 | —— | 0.48 | —— | —— | —— | —— | 冲压 | 462*74*2.5 | 468 | 77.5 | 2.5 | 0.7127055 | 67.35% |  |  | 河北外购 |  |  | 6.11 | 4.354630605 | 16.33% | 0.6050343 | [6 empty] | —— | 1 | 4.354630605 | 0.6050343
3 |  |  | 2 |  |  |  | J6L | SHT0014468 | SHT0014468 | 副司机底支架后地脚 | —— | C | Ea |  | A | SHT0014468 | A | Y | N | 冲压件 | SPFH590 | t=2.5mm | —— | 71*428*20 | —— | 0.52 | —— | —— | —— | —— | 冲压 | 470*83*2.5 | 476 | 86.5 | 2.5 | 0.8090691 | 64.27% |  |  | 河北外购 |  |  | 6.11 | 4.943412201 | 17.86% | 0.75157966 | [6 empty] | —— | 1 | 4.943412201 | 0.75157966
4 |  |  | 2 |  |  |  | J6L | SHT0014469 | SHT0014469 | 副司机底支架U型管 | —— | C | Ea |  | A | SHT0014469 | A | Y | N | 管件 | Q235 | t=2mm | —— | 451*25*247 | —— | 0.89 | —— | —— | —— | —— | 弯管 |  | 794.8325 | 25 | 2 | 0.90134 | 98.74% |  |  | 河北自制 | 弯管车间 |  | 5.15 | 4.641901 | 0.6291% | 0.029484 | [6 empty] | —— | 2 | 9.283802 | 0.058968
5 |  |  | 2 |  |  |  | M3000S |  | RC02-6802404-2 | 左围框接头组件 | —— | C | Ea |  | A | RC02-6802404-2 | A | N | Y | 分总成 | ASSY | —— | —— | 109*12*47 | —— | 0.1681 | —— | —— | —— | —— | 焊接 | [6 empty] | 6.28 | [14 empty] | —— | 1 | 0 | 0
6 |  |  |  | 3 |  |  | M3000S |  | RC02 6802 404 | 左围框接头 | —— | C | Ea |  | A | RC02 6802 404 | A | N | Y | 冲压件 | SPFH590 | t=5 | —— | 109*12*47 | —— | 0.15 | —— | —— | —— | —— | 冲压 | 110*48*5 | 118 | 53 | 5 | 0.2457822 | 61.03% | [5 empty] | 6.11 | 1.501729242 | 19.49% | 0.24903372 | [6 empty] | —— | 1 | 1.501729242 | 0.24903372
7 |  |  |  | 3 |  |  | M3000S |  | Q370C10 | 焊接六角螺母 | —— | C | Ea |  | A | —— | A | N | Y | 标准件 | —— | M10 | —— | —— | —— | 0.095 | —— | —— | —— | —— | [13 empty] | 0.1137 | [8 empty] | —— | 2 | 0.2274 | 0
8 |  |  | 2 |  |  |  | M3000S |  | RC02-6802404-3 | 右围框接头组件 | —— | C | Ea |  | A | RC02-6802404-3 | A | N | Y | 分总成 | ASSY | —— | —— | 109*5*47 | —— | 0.1681 | —— | —— | —— | —— | 焊接 | [6 empty] | 6.28 | [14 empty] | —— | 1 | 0 | 0
9 |  |  |  | 3 |  |  | M3000S |  | RC02 6802 404 | 左围框接头 | —— | C | Ea |  | A | RC02 6802 404 | A | N | Y | 冲压件 | SPFH590 | t=5 | —— | 109*5*47 | —— | 0.15 | —— | —— | —— | —— | 冲压 | 110*48*5 | 118 | 53 | 5 | 0.2457822 | 61.03% | [5 empty] | 6.11 | 1.501729242 | 19.49% | 0.24903372 | [6 empty] | —— | 1 | 1.501729242 | 0.24903372
10 |  |  |  | 3 |  |  | M3000S |  | Q370C10 | 焊接六角螺母 | —— | C | Ea |  | A | —— | A | N | Y | 标准件 | —— | M10 | —— | —— | —— | 0.095 | —— | —— | —— | —— | [13 empty] | 0.1137 | [8 empty] | —— | 2 | 0.2274 | 0
11 |  |  | 2 |  |  |  | M3000S |  | SQXM3000-6901106 | 围框 | —— | C | Ea |  | A | SQXM3000-6901106 | A | N | Y | 冲压件 | Q195 | t=5 | —— | 400*375*65 | —— | 1.3 | —— | —— | —— | —— | 冲压 | 1123*31*5 | 1132 | 36.5 | 5 | 1.6237974 | 80.06% | [5 empty] | 4.87 | 7.907893338 | 9.97% | 0.84187324 | [6 empty] | —— | 1 | 7.907893338 | 0.84187324
12 |  |  | 2 |  |  |  | M3000S |  | SQXM3000-6901101 | 安全带锁扣固定座 | —— | C | Ea |  | A | SQXM3000-6901101 | A | N | Y | 冲压件 | 45# | —— | —— | 25*17*25 | —— | 0.0429 | —— | —— | —— | —— |  | 50*17 | 17 | 25 | 25 | 0.0835125 | 51.37% | [6 empty] | 0.858 | 24.32% | 0.1055925 | [6 empty] | —— | 1 | 0.858 | 0.1055925
13 |  |  | 2 |  |  |  | M3000S |  | H4681010216A0 | 安全带连接限位片 | —— | C | Ea |  | A | H4681010216A0 | A | N | Y | 冲压件 | Q235 | t=3 | —— | 40*3*44 | —— | 0.0191 | —— | —— | —— | —— | 冲压 | 39*31*3 | 45 | 34.5 | 3 | 0.03660795 | 52.17% | [5 empty] | 4.87 | 0.1782807165 | 23.91% | 0.04552067 | [6 empty] | —— | 1 | 0.1782807165 | 0.04552067
14 |  |  | 2 |  |  |  | M3000S |  | SQXM3000-6901107 | 后横管 | —— | C | Ea |  | A | SQXM3000-6901107 | A | N | Y | 管件 | Q195 | t=2 | —— | 25*366*25 | —— | 0.4157 | —— | —— | —— | —— | 切断 |  | 376.5785 | 25 | 2 | 0.42704 | 97.34% | [5 empty] | 5.15 | 2.199256 | 1.328% | 0.029484 | [6 empty] | —— | 1 | 2.199256 | 0.029484
15 |  |  | 2 |  |  |  | M3000S |  | SQXM3000-6901105 | 上纵管 | —— | C | Ea |  | A | SQXM3000-6901105 | A | N | Y | 管件 | Q195 | t=2 | —— | 450*25*44 | —— | 0.5012 | —— | —— | —— | —— | 切断 |  | 451.9753 | 25 | 2 | 0.51254 | 97.79% | [5 empty] | 5.15 | 2.639581 | 1.106% | 0.029484 | [6 empty] | —— | 2 | 5.279162 | 0.058968
16 |  |  | 2 |  |  |  | M3000S |  | RC02 6802 403 | 前连接板 | —— | C | Ea |  | A | RC02 6802 403 | A | N | Y | 冲压件 | Q235 | t=4 | —— | 20*55*4 | —— | 0.026 | —— | —— | —— | —— | 冲压 | 55*20*3 | 61 | 23.5 | 3 | 0.03380193 | 76.92% | [5 empty] | 4.87 | 0.1646153991 | 11.54% | 0.020285018 | [6 empty] | —— | 8 | 1.316923 | 0.162280144
17 |  |  | 2 |  |  |  | M4 |  | M4-6907009 | 塑料件固定钣金 | —— | C | Ea |  | A | M4-6907009 | A | N | Y | 冲压件 | Q235 | t=2 | —— | 22*23*50 | —— | 0.0326 | —— | —— | —— | —— | 冲压 | 80*23*2 | 84 | 25.5 | 2 | 0.03367224 | 96.82% | [5 empty] | 4.87 | 0.1639838088 | 1.592% | 0.002787824 | [6 empty] | —— | 1 | 0.1639838088 | 0.002787824
[47 empty] | 报价 | 91.99115 | 16.43345
Note on AA25: hp: 工艺测量

## 驾驶员座椅总成首页 (hidden)
版本：A 识别号：GR/ZY/BOM-2022-03-001
编号：GR-21-01-23
车型 |  | J6L |  |  | 解放J6L驾驶员座椅总成EBOM清单 |  |  |  | 编制 | 审核 | 标准化 | 批准 | 页次 | 日 期
[5 empty] | (首页 ) |  |  |  | 李世新 |  |  |  | 1/1 | 2022.03.28
图示 |  |  | NO. | 件号 |  |  | 件名 | 产品描述 | 单台用量 | 车型配置 |  | 备注
|  |  | 1 | SHT0014475（6800010EH13-C00） |  |  | 驾驶员座椅总成 | 气囊减震、气动升降、速升速降、可变阻尼、仰角调节、坐垫延伸、两气袋腰脱、带锁扣 | 1 |  |  | 使用2.2平台
|  |  | 2 | SHT0014476（6800010DH13-C00） |  |  | 驾驶员座椅总成 | 气囊减震、气动升降、机械腰脱、带锁扣 | 1 |  |  | 低成本平台
以下空白
变更履历
No | 日期 | 零件号 | 零件名称 | 变更内容 | 变更原因 | 变更来源
Note on C42: 作者: 7/16按照图纸将材质更改为PA6

## 前座总成首页 (hidden)
版本：A 识别号：GR/ZY/BOM-2022-03-001
编号：GR-21-01-23
车型 |  | J6L |  |  | 解放J6L前座总成EBOM清单 |  |  |  | 编制 | 审核 | 标准化 | 批准 | 页次 | 日 期
[5 empty] | (首页 ) |  |  |  | 李世新 |  |  |  | 1/1 | 2022.03.28
图示 |  |  | NO. | 件号 |  |  | 件名 | 产品描述 | 单台用量 | 车型配置 |  | 备注
|  |  | 1 | 6900010BH13-C00（SHT0014470） |  |  | 前座总成 | 靠背调节、安全带锁扣、PVC+超纤 | 1 |  |  | 面料差异
|  |  | 2 | 6900010AH13-C00（SHT0014568） |  |  | 前座总成 | 靠背调节、安全带锁扣、织物 | 1
以下空白
变更履历
No | 日期 | 零件号 | 零件名称 | 变更内容 | 变更原因 | 变更来源
Note on C42: 作者: 7/16按照图纸将材质更改为PA6