## Table 1
报价单
序号 样品名 | 检测项目 | 检测方法 | 检测周期 （工作日） | 样品数量及要求 | 单价（元) | 小计（元) | 说明/问题点 | 客户反馈(V1) | SGS说明/问题点(V2)
油漆试验 | 冲水试验 | PV 1503, method A | 7 | B311+B316 喷漆面罩各一个，共2个 | 1500
| 冷凝水恒定气候中的试 验 | DIN EN ISO 6270-2CH 240hr at 40℃/100%R.H.(ISO 6270- 2), Evaluation after 30 min/24hr acc. To DIN EN ISO 4628-2. | 12 | B311+B316 喷漆面罩各一个，共2个 | 2600
| 冲击试验 | DIN ISO 4532B 90N，24h at (- 40±3)℃ | 9 | B311+B316 喷漆面罩各一个，共2个 | 900
| 耐石冲击 | DIN EN ISO 20567-1, Method B | 9 | B311+B316 喷漆面罩各一个，共2个 | 1500
| 耐路面水洗稳定性、耐 划伤性 FAM-试验燃料 （DIN 51604-2） | PV3.3.3 | 无能力 | B311+B316 喷漆面罩各一个，共2个 | 25000 |  | FAM-试验燃料 （DIN 51604-2）的报价500元。 如果是做耐路面水洗稳定性，需要提供方法/标准。如果是做耐划伤性，方法是在PV 3.3.3吗，PV 3.3.3(ISO 20566)国内没有能力做，需要分包德国SGS，25000元。 | PV3.3.3 |  |  | PV3.3.3是只做耐刮伤。ISO 20566国内没有能力做，需要分包德国SGS，25000元。
|  | DIN EN ISO 2812-4A 室温 放置10分钟 | 7 | B311+B316 喷漆面罩各一个，共2个 | 500
| E10汽油 (DIN EN 228) | DIN EN ISO 2812-4A室温 放置 10分钟 | 7 | B311+B316 喷漆面罩各一个，共2个 | 300
| B7柴油 (TL 788 ) | DIN EN ISO 2812-4A室温 放置 10分钟 | 7 | B311+B316 喷漆面罩各一个，共2个 | 300
| 异丙醇 | DIN EN ISO 2812-4A室温 放置10分钟 | 7 | B311+B316 喷漆面罩各一个，共2个 | 300
| 5%氢氧化钠 | DIN EN ISO 2812-4A 室温放置1小时 | 7 | B311+B316 喷漆面罩各一个，共2个 | 300
| 10%硫酸 | DIN EN ISO 2812-4A室温 放置 1小时 | 7 | B311+B316 喷漆面罩各一个，共2个 | 300
| 10%盐酸 | DIN EN ISO 2812-4A室温 放置1小时 | 7 | B311+B316 喷漆面罩各一个，共2个 | 300
| 水（质量等级为3DIN ISO 3696） | DIN EN ISO 2812-4A 1 小时80℃ | 7 | B311+B316 喷漆面罩各一个，共2个 | 500
| 含硝基稀释剂（仅用于 售后零件的底漆喷涂） | DIN EN ISO 2812-4A 室 温放 置10分钟 | 7 | B311+B316 喷漆面罩各一个，共2个 | 300
| 鸟粪模拟物质（胰腺酶 制剂） | DIN EN ISO 2812-4A 30 分钟45℃ | 7 | B311+B316 喷漆面罩各一个，共2个 | 500
| 树脂（松香类） | DIN EN ISO 2812-4A 30 分钟45℃ | 7 | B311+B316喷漆面罩各一 个，共2个 | 500
外后视镜 | 洗车试验 | TL 82398 | 9 | B311+B316 外 后 视 镜 各 一个，共4个 | 2000 |  | 无标准，需要提供。预估高压水冲 | TL82398-2015 3.12 | 需要提供标准 |  | 没有标准，需要提供标准。预估价格。高压水冲
外后视镜材料 ASA | 布氏硬度 | ISO 2039-1 | 7 | 取平整面，如无平整面需制样 | 200
| 耐热形状稳定性 | DIN 53 460 | 7 |  | 400 |  | 无标准，需要提供 需要制样，加收400元 | 维卡软化温度≥90 | 只做维卡软化温度，标准参考DIN EN ISO 306，可以吗？ | 是测维卡软化温度
| 耐光性能 | PV 3929 1000H | 40 |  | 12000
外后视镜材料 PA66+50%GF | 玻璃纤维含量 | VW 50133 | 7 |  | 600 |  | 这个类别的不需要做矿物质含量 | DIN EN ISO 1172:1998 | 这个类别的不需要做矿物质含量.可以测试，只是标准里边针对外后视镜材料不需要做这个测试。 | 标准里面没有要求，但是可以对原材料测玻纤含量
| 矿物质含量 | VW 50133 | 7 |  |  |  | 这个类别的不需要做矿物质含量，600元 | DIN EN ISO 1172:1998 | 这个类别的不需要做矿物质含量.可以测试，只是标准里边针对外后视镜材料不需要做这个测试。 | 标准里面没要求，也可以不测。
| 平衡含水率 | VW-50133-2015 | 7 |  | 800 |  | 只有2011版，平衡怎么界定？标准环境中放多久？ | ISO 554-23/50限值1.1±0.5
外后视镜材料 ABS | 球压痕硬度 | DIN EN ISO 2039-1 | 7 | 原料制样，直径60*厚度 4mm | 300
| 耐热变形性维卡法方法B | DIN EN ISO 306 | 7 | 原料制样,10*10*3mm | 400 |  | 需要制样，加收400元 | 需要
| 耐光性能 | PV 1303：与成品接收时状态相比，曝光后产品表面应无更改，如色变，粉化，裂缝，根据DIN EN 2010，灰度等级≥4.少许光泽可有 | 20 | 3个 | 3900 |  | 确认测试时间，按325h报价。 | 325H
外后视镜材料 PP+TPE | 熔化温度 | DIN EN ISO 3146 | 7 |  | 500 |  | 需要制样，加收400元 | 需要
| 燃烧残余 | DIN EN ISO 1172 | 7 |  | 500
| 球压硬度 | DIN EN ISO 2039-1 | 7 | 原料制样, 直径60*厚度 4mm | 300
EB0内后视镜 | 耐温性 | 按照PV 2005-A进行50个循 环 | 30 | 18D+3GD内后视镜总成各3 个，共6个 | 14400
| 耐光照 | 按照PV1303：2015进行 5P（325H） | 20 | 18D+3GD内后视镜总成各3 个，共6个 | 3900
| 总碳 | 按照PV3341进行≤50Ugc/g | 11 | 3GD | 3200
| VOC | 按照VW58180执行 | 目前无法预估 | 18D+3GD内后视镜总成各1个，共2个 | 4500 |  | 应该是VW 50180？做立方舱，PV3942-2016？还是做VDA 278-2011？报价按VDA 278做VOC/FOG | 按VDA278\275
| 甲醛排放测定 | 按PV3925FA(mg/kg)≤10mg/kg | 11 | 18D+3GD内后视镜总成各1个，共2个 | 1000
| 避免有害物质检测 | RoHS 6项 | 目前无法预估 | 18D+3GD内后视镜总成各1个，共2个 | 3300 |  | 确认多少种材质，预估总体材质80种，总成拆点。应该是ELV | 这个报大众就是写的有害物质检测 | 确认多少种材质？针对材料测试，需要总成拆点全部做？还是指定材料做，需要做多少种？ | 拆分测试，11种材质
| 气味性 | 按pv-3900（VW50180-2019）试验标准检测应≤4.0级 | 目前无法预估 | 18D+3GD内后视镜总成各1个，共2个 | 1800 |  | 确认多少种材质，预估总体的非金属表面材质3种，不裸露在外的不测试 | 这个应该是做总成的气味 | 一汽大众/上汽大众是没有总成袋子法气味的，只有材料法。PV 3900就是材料法。 | PV3900 嗅辩法 | 预估3种非金属，需要确认裸露在外表面的非金属种类
POM | 燃烧性能 | TL52476-2014,燃烧速率＜100 | 目前无法预估 |  | 600 |  | 不做热老化，只做TL 1010的常规阻燃，做一个方向。如需根据PV 3904进行热老化，总价为RMB2600 | 不做老化
| 热成型稳定性 | 维卡软化温度≥145℃ | 7 |  | 400 |  | 需要制样，加收400元 | 需要
PC+ASA | 耐热性能 | TL52476-2014:至少2个完整的成品件，尽可能带有所有安装件，存放时间（22+2）h, 成品不允许出现变脆，或有损功能的形状、颜色和表面改变的现象 | 7 | 18D+3GD内后视镜总成各3个，共3个 | 300
| 热成型稳定性 | 维卡软化温度≥125℃ | 7 | 18D+3GD内后视镜总成各1个，共2个 | 400
| 燃烧性能 | TL52476-2014,燃烧速率＜100 | 目前无法预估 | 18D+3GD内后视镜总成各1 个，共2个 | 600 |  | 不做热老化，只做TL 1010的常规阻燃，做一个方向。如需根据PV 3904进行热老化，总价为RMB2600 | 不做老化
备注：
总计（元）： | 91900元
[5 empty] | 1600 | 注塑费
[5 empty] | 25000 | PV3.3.3耐刮伤分德国SGS | 66900
[5 empty] | 66900 | 其他测试标准收费
[5 empty] | 58000 | 其他测试折后收费，标准收费66900元
[5 empty] | 84600 | 含税总计