## Sheet1
越分后视镜片价格对比表
序 | 产品名称 | 外型尺寸 |  |  |  | 技术标准/要求 | [5 empty] | 未税单价 | 备注
号 |  | 长mm | 宽mm | 厚mm | 面积m² | 曲率半径 | 反射率 | 失真率 | 透光率 | 镀层 | 其它
1 | B40L后视镜片 | 174 | 164.6 | 2 | 0.0286404 | SR1400±100 | ≥40% | ≤3% | ≥89 | 表面镀铬 | QC/T531-2001水煮试验要求 | 4.3 | 左右对称
2 | B41V后视镜片 | 168.3 | 168.3 | 2 | 0.02832489 | SR1260±60 | ≥40% | ≤1% |  | 镜背镀铬 | GB/T30512汽车禁用物质要求 | 6 | 左右对称
对比说明： 差异点主要体现在如下几点： 1、失真率，但按镀铬镜片行业标准，失真率≤1%属于正常水平要求，对成本影响不大； 2、镀铬方式：镀表工艺和镀背工艺差别不大，各有优缺点，但对成本影响不大； 3、其他要求：关于《汽车禁用物质要求》标准系近年来环保要求，具体此项对成本的影响，需专业人士评估； 另：据我部通过价格网站查询，今年1-2月份镜片基材浮法玻璃价格19.42元/平米，对比去年平均销售价格21.82元/平米略有下降；且两者按外型面积相似，B40L镜片稍大，所以材料成本差异不大。