## Sheet1
委外开发冲压模具技术标准
项目 | G3电动座椅 |  | 模具寿命需求 | 5000次
1.冲压模具工艺参数技术标准
产品图号 | 产品名称 | 冲压工艺 | 模具数量/套 | 设备吨位 | 模具尺寸(L*W*H）
SHT0015729 | 司机主边电动调角器下连接板B | 拉延（一出二） | 1 | 260T | 800*500*430
|  | 修边冲孔（一出二） | 1 | 260T | 800*500*430
|  | 翻边（一出二） | 1 | 260T | 800*500*430
|  | 整形（一出二） | 1 | 260T | 800*500*430
|  | 冲孔翻边（一出二） | 1 | 260T | 800*500*430
SHT0015727 | 司机副边电动调角器下连接板B | 与SHT0015729共用 | 0 | / | /
SHT0015808 | 电动滑轨左连接框 | 成型 | 1 | 260T | 800*380*430
SHT0015811 | 电动滑轨右连接框 | 与SHT0015808共用 | 0 | / | /
SHT0015812 | 电动滑轨前连接框 | 成型 | 1 | 260T | 600*450*430
SHT0015830 | 电动座框左侧外边板 | 成型 | 1 | 260T | 900*440*430
|  | 修边冲孔 | 1 | 260T | 900*440*430
|  | 翻边 | 1 | 260T | 900*420*430
|  | 冲孔+翻孔 | 1 | 260T | 900*420*430
|  | 冲孔侧冲孔 | 1 | 260T | 940*450*430
2.板料材质技术标准
零件名称 |  | 板料材质 |  | 是否热处理 | 是否TD
刀口类零件 |  | Cr12MoV |  | 是 | 否
镶块类零件 |  | Cr12MoV |  | 是 | 否
翻边块 |  | Cr12MoV |  | 是 | 是
冲头 |  | DC53 |  | 是 | 否
成型板 |  | Cr12MoV |  | 是 | 否
垫板 |  | 45# |  | 否 | 否
夹板 |  | 45# |  | 否 | 否
卸料板/压料板 |  | 45# |  | 否 | 否
其它板类件 |  | 45# |  | 否 | 否
3.模具结构： □软模 þ简易结构模 □标准模具 ①软模：仅成型零件、刀口零件做表面淬火硬化；板类零件外形可粗糙不规则，可采用余料、尾料；满足临时使用要求即可，只采用主要成型、冲裁结构。 ②简易结构模：仅成型、刀口零件做热处理；其它零件非必要，不做热处理；板类零件外形可粗糙不规则，可采用余料、尾料；满足模具低寿命次数即可，模具结构尽量简化，辅助零件（限位、导向等）尽量少用。 ③标准模具：模具主要零件、辅助零件设计齐全，用料加工标准、平整，不能用余料、尾料；除模座、垫块、托板零件外，均做热处理；满足模具高寿命次数要求，限位、导向、防错等结构要完整。
标准编制 | 工艺工程部 |  | 编制日期 | 2023-08-08