## 材料
材料自查自纠情况-已完成
供应商全称：河北光华荣昌汽车部有限公司
序号 | 产品图号 | 产品名称 | 排查时间 | 已排查出材料问题 |  | 是否经重汽研发、质量部门同意材料代用 | 证据（附审批、邮件回复意见） | 备注
|  |  |  | 图纸要求材料 | 实际使用材料
示例：1 | XX | XX | 2023-11-01 | 例：Q345 | 例：Q235 | 已经重汽研发或工艺批准，需提供批准材料 | 附证据
1 | 712W63730-0021/2 | C7左后视镜总成（窄体，电动） | 2024.2.23 | 图纸标注：镜臂盖、镜臂、上下镜座、调角块：PA6+GF35 镜杆：铝镁合金。 | 实物材质：镜臂盖、镜臂、上下镜座、调角块：PA6+GF30 镜杆：铝合金 | 重汽研发同意修改图纸。 |  | 图纸更新中，已多次催促
2 | 712W63730-0025/2 | C7右后视镜总成（窄体，电动） | 2024.2.23 | 图纸标注：镜臂盖、镜臂、上下镜座、调角块：PA6+GF36 镜杆：铝镁合金。 | 实物材质：镜臂盖、镜臂、上下镜座、调角块：PA6+GF31 镜杆：铝合金 | 重汽研发同意修改图纸。 |  | 图纸更新中，已多次催促
3 | 712W63730-7021/2 | C7左后视镜总成（窄体，手动） | 2024.2.23 | 图纸标注：镜臂盖、镜臂、上下镜座、调角块：PA6+GF37 镜杆：铝镁合金。 | 实物材质：镜臂盖、镜臂、上下镜座、调角块：PA6+GF32 镜杆：铝合金 | 重汽研发同意修改图纸。 |  | 图纸更新中，已多次催促
4 | 712W63730-7025/2 | C7右后视镜总成（窄体，手动） | 2024.2.23 | 图纸标注：镜臂盖、镜臂、上下镜座、调角块：PA6+GF38 镜杆：铝镁合金。 | 实物材质：镜臂盖、镜臂、上下镜座、调角块：PA6+GF33 镜杆：铝合金 | 重汽研发同意修改图纸。 |  | 图纸更新中，已多次催促
5 | 712W63730-6030/1 | 右置车前下视镜总成（北京荣昌） | 2024.2.23 | 图纸标注：镜座:zl104 动臂：pa5+gf45。 | 实际材质：镜座:ADC12 动臂：pa5+gf45 | 重汽研发同意修改图纸。 |  | 图纸更新中，已多次催促
6 | 712W63731-0376/1 | 右置车连接件（北京荣昌） | 2024.2.23 | 图纸标注：ZL104。 | 实际材质：ADC12 | 重汽研发同意修改图纸。 |  | 图纸更新中，已多次催促
8 | 812W63730-6656/2 | 前下视镜总成（北京荣昌） | 2024.2.23 | 图纸标注：YL113 | 实际材质：ADC12 | 重汽研发同意修改图纸。 |  | 图纸更新中，已多次催促
11 | TZ16057700010 | 低速牵引车左后视镜总成(光华荣昌) | 2024.2.3 | 无无会签图纸 |  | 特种车同意重新下发
12 | TG16057700020 | 低速牵引车右后视镜总成（北京光华荣昌） | 2024.2.3 | 实物与图纸使用镜头不一致，变更后图纸未更新 |  | 特种车同意重新下发
13 | WG1664771040 | 补盲外后视镜总成(北京荣昌） | 2024.2.23 | 图纸标注：镜座：pa66 | 实物材质：pa66+gf30 | 重汽研发同意修改图纸。
14 | TG16427700040 | HOWO右电加热后视镜总成(满足GB15084-2013） | 2024.2.23 | 重汽E采购通系统无会签图纸 |  | 特种车公司同意更新图纸
15 | TG16427700030 | HOWO左电加热后视镜总成(满足GB15084-2013） | 2024.2.23 | 重汽E采购通系统无会签图纸 |  | 特种车公司同意更新图纸
16 | WG1646770001 | 右置HOWO车左后视镜（与左置车右后视镜对称）（北京光华荣昌） | 2024.2.23 | 图纸标注：ZL104。 | 实物：ADC12 | 重汽研发同意修改图纸。
17 | WG1646770002 | 右置HOWO车右后视镜（与左置车左后视镜对称）（北京光华荣昌） | 2024.2.23 | 图纸标注：ZL104。 | 实物：ADC12 | 重汽研发同意修改图纸。
18 | 712W63730-0002 | 视镜附件-连接件 | 2024.2.23 | / | / |  |  | 图纸要求尺寸：72.7实物为74
19 | 712W63730-0006 | 右下装饰盖(与左件对称)(北京光华荣昌) | 2024.2.23 | / | / |  |  | 图纸要求尺寸：72.7实物为74
20 | TG16057700003 | 下视镜总成（北京光华荣昌） | 2024.2.23 | 重汽E采购通系统无会签图纸 |  |  | 特种车技术会签。 | 特种车公司
21 | AZ166251000021 | 副驾驶座椅 | 2024.2.23 | 1.座椅造型变更。2、图纸要求：550mm 实际测量：532-538mm |  | 重汽研发同意修改图纸。
22 | AZ166251000022 | 主驾驶座椅 | 2024.2.23 | 1.座椅造型变更。2、图纸要求：550mm 实际测量：532-538mm、3、.速降开关位置移至侧边 |  | 重汽研发同意修改图纸。
编制： 田健、范瑶臣 审核：夏永飞 批准：王磊