## 塑料件材质变更DVP试验大纲
设计验证计划和报告 （Design Verification Plan and Report） 表单编号：GR-72-00-07(B/0) | [13 empty] | 编制
审核
批准
会签
项目名称 |  | 塑料件材质变更 |  |  | 零部件/总成号 | [8 empty] | 日期
车型 |  |  |  |  | 零部件/总成名称 | [8 empty] | 密级：□一般 ■秘密 □机密 □绝密
序号 | 检验/试验项目 | 试验类别 | 试验标准 | 试验描述 | 目标要求 | 试验地点 | 试验样本描述 |  |  | 开始日期 | 结束日期 | 周期（天） | 样品提供日期 | 结果判定 |  | 备注
[7 empty] | 零部件/总成号 | 零部件/总成名称 | 数量 |  |  |  |  | 测试结果 | 报告编号
1 | 阻燃性能要求 | 强检试验 | GB 8410 | 按照法规要求进行试验 | 燃烧速度不大于80mm/min
2 | 操作手柄强度 | 强度试验 | JA 6800-HL-2 | 对手柄沿操作方向上施加294N的载荷，如图1所示。 | 操作手柄不允许出现影响使用的变形和损坏
3 | 操作手柄拉出强度 | 强度试验 | JA 6800-HL-2 | 对操作手柄沿拉脱方向施加196N的载荷，如图2所示。 | 操作手柄不允许出现脱落和松动
4 | 耐寒性 | 耐久试验 | JA 6800-HL-2 | 1) 座椅放在（-30±2）℃的环境温度中2h； 2) 在规定环境温度下，头部模型放置在座垫上时， 悬臂处于水平位置，如图61所示； 3) 用头部模型撞击座垫，座垫所受撞击与一个重量 为（60±5）kg的人从0.5米的高度坐到座垫上的撞击一样。 | 1) 座椅护板、座垫、护面、调整开关、操作手柄等不允许出现损坏和裂缝；
5 | 耐冷热循环性 | 耐久试验 | JA 6800-HL-2 | 1) 完成5个循环后，将座椅放置在室温环境下2h， | 2) 试验后，满足下列①至②的要求： ①座椅能正常调节； ②座椅护板、座垫护面、调整按钮、手柄等不允许出现裂纹、断裂和褪色。
6 | 高调耐久 | 耐久试验 | JA 6800-B90 | a)把座椅固定在试验台上; b)将座椅滑轨、靠背角调整至设计基准位置; c)将座椅调节至最低位置，将(75)kg的假人或加载块均匀放置在座垫上:d)将座椅解锁后调节至最高位置，将高度调节器锁止: e)将高度调节器解锁后，将座椅从最高位置调节到最低位置，将高度调节器锁止; f)将4~5的操作为一个循环，重复进行; g)对于气动式高调，除去锁止和解锁的操作外，其余试验步骤同上。 | 座椅总成高挑机构进行10000次循环后，座椅高度调节器工作正常
7 | 快速放气耐久 | 耐久试验 | JA 6800-B90 | 座椅总成先完全放气，然后充气至座椅稳定在某一位置，为1次循环。 | 快速放气按钮操作20000次循环后，功能不失效
8 | 阻尼耐久 | 耐久试验 | JA 6800-B90 | 将阻尼调整手柄从阻尼最小调节至阻尼最大，再调整至阻尼最小，为1次循环。 | 阻尼调整操作20000次循环后，阻尼功能不失效
9 | 仰角耐久 | 耐久试验 | JA 6800-B90 | a)把座椅固定在试验台上; b)将座椅滑轨、靠背角调整至设计基准位置; c）将座垫前端调节至最低位置，将(75)kg的假人或加载块均匀放置在座垫上; d)将倾角调整解锁后，将座垫前端调节至最高位置，将倾角调整锁止: e)将倾角调整解锁后，将座垫前端从最高位置调节到最低位置，将倾角调整锁止; f)将4~5的操作为一个循环，重复进行。 | 10000次循环后，手柄功能正常
10 | 腰部调整耐久 | 耐久试验 | JA 6800-B90 | 将装有腰部调整器的座椅靠背安装到试验台上，进行10000次循环试验。试验频率为6秒/1循环。 | 10000次循环后，按钮功能正常
11 | 坐深调整耐久 | 耐久试验 | JA 6800-B90 | a)把座椅固定在试验台上; b)将坐深调节至最小位置，将(75)kg的假人或加载块均匀放置在座垫上; c)将坐深调整解锁后，将坐深调节至最大位置，将坐深调整锁 d)将坐深调整解锁后，将坐深从最大位置调节到最小位置坐深调整锁止: e)将3~4的操作为一个循环，重复进行。 | 10000次循环后，手柄功能正常
12 | 色差对比 | 测量试验 | A08 CBS—12 | 按试验标准测量 | △E＜0.8
13 | 腰托调节耐久 | 耐久试验 | JA 6800-B90 | 将装有腰部调整器的座椅靠背安装到试验台上，进行10000次循环试验。 | 按键功能正常
备注：
1、试验项目及标准栏由整椅工程师填写，主要采用国标、行标或国际标准，如主机厂有明确标准按照主机厂标准进行试验，试验描述及目标要求同试验标准相一致；
2、基于成本节约的目的，试验样本件号及名称需增加样本编号，测量项试验样本做完测量后仍然可用于强度类试验或耐久类试验，试验的先后顺序为：①测量类试验→②强度类试验→③耐久类试验；样本描述由整椅工程师填写，件号后面加样本编号，编号的最大数值代表本项目DVP需要该种配置座椅的最大数量 ；
3、试验地点栏由试验中心填写，填写“北京光华荣昌试验室或委外试验结构，如天津汽研、SGS等”，客户指定试验结构的由整椅工程师填写完成；
4、试验标准无年代号标识的以标准最新版本为准；
5、样品提供日期从试制大计划分解，由项目经理填写，试验日期由试验工程师填写，结合各状态样件试验的需求，明确各状态样件设计验证时间节点；
6、结果判定栏由试验工程师负责填写，按照测试情况，填写测试结果及报告编号。
GR20240520SQS073-0189
Note on A1: 周赛: 此模板为内部模板，适用于客户无DVP表单的情况。若客户提供详细DVP表单了，需按照客户模板执行，但需要在客户基础表单上增加到件日期，开始日期，以及样品编号，目的为了多个试验可共用一个样品，避免浪费。如客户表单不许变动，则请各位转化一版内控DVP表单
Note on B8: 周赛: 试验项目、类别、标准、试验描述、目标要求、试验样本描述等由整椅工程师填写
Note on G8: 周赛:试验地点栏由试验中心填写，填写“北京光华荣昌试验室或委外试验结构，如天津汽研、SGS等”，客户指定试验结构的由整椅工程师填写完成
Note on K8: 周赛: 试验日期由试验工程师填写，结合各状态样件试验的需求，明确各状态样件设计验证时间节点
Note on N8: 周赛: 样品提供日期从试制大计划分解，由项目经理填写并跟踪
Note on O8: 周赛: 测试结果的跟踪及报告编号由试验室将报告发给整椅工程师汇总更新
Note on J9: 增加数量列，原来是在样本里面增加编号，每个配置最高编号代表着该配置的最大数量，2019.1.7刘继永部长与袁联荣部长商定此列由实验室填写，实验室对此状态最了解，样本编号还是由实验室来编制，现在实际情况是按照此执行的。