## 下卧铺总成 (hidden)
文件编号：
版本号： 修改状态：
| 零部件检查基准书（Ⅰ） | [22 empty] | 页数
1/2
| 车 型 |  |  |  | H3 |  |  |  | 区域 |  |  | 卧铺 |  | 零件重要度 |  | 重要 |  |  | 判别： | 总成 |  |  |  | 分解
| 零件号 |  |  |  | H0704010206A0/H0704010205A0 | [13 empty] | 供应商名: |  |  | 北京光华荣昌汽车部件有限公司
| 零件名称 |  |  |  | 下卧铺总成 | [13 empty] | 供应商号: |  |  | A1093
零件图
6
5
4
3
2
1
[10 empty] | 0 | 2017.7.18 |  | 新编 | [10 empty] | 郝思佳
| 批 准 |  | 确 认 |  |  |  | 编 制 |  |  | 符号 | 年 月 日 |  | 制·修订履历 |  |  |  |  | 批 准 |  |  | 确 认 |  |  | 编 制
保存期限： 10 年
零件检查基准书（Ⅱ） | [22 empty] | 页数
2/2
零件号 |  |  |  | H0704010206A0 | [10 empty] | 零件名称 |  | 下卧铺总成
No. |  | 检测项目 |  |  |  | 特性类别 |  | 技术要求或规范 | [6 empty] | 检测方法 |  | 检测频率 |  |  | 提交频率 |  |  | 备注
一 |  | 外观
1 |  | 面料 | [5 empty] | 同车座椅面料无色差，无皱折，总成用塑料薄膜包装，不得有污损、破伤；座椅总成装配护面总成后，表面应挺括、饱满、整洁； | [6 empty] | 目测 |  | 5件/批 |  |  | 1次/批
2 |  | 总成 | [5 empty] | 卧铺总成中各零件骨架不许有影响成员安全的毛刺，飞边，锐棱等。 | [6 empty] | 目测 |  | 5件/批 |  |  | 1次/批
3 |  | 标识 | [5 empty] | 产品可追溯性标识满足Q/FT B102要求 | [6 empty] | 目测 |  | 5件/批 |  |  | 1次/批
二 |  | 尺寸
1 |  | 尺寸1 | [5 empty] | 2150±5mm | [6 empty] | 卷尺/卡尺 |  | 5件/批 |  |  | 1次/批
2 |  | 尺寸2 | [5 empty] | 681±10mm | [6 empty] | 卷尺/卡尺 |  | 5件/批 |  |  | 1次/批
3 |  | 尺寸3 | [5 empty] | 2250±13mm | [6 empty] | 卷尺/卡尺 |  | 5件/批 |  |  | 1次/批
3 |  | 尺寸4 | [5 empty] | 1060±13mm | [6 empty] | 卷尺/卡尺 |  | 5件/批 |  |  | 1次/批
3 |  | 尺寸5 | [5 empty] | 660±10mm | [6 empty] | 卷尺/卡尺 |  | 5件/批 |  |  | 1次/批
3 |  | 尺寸6 | [5 empty] | 590±10mm | [6 empty] | 卷尺/卡尺 |  | 5件/批 |  |  | 1次/批
三 |  | 性能
1 |  | 阻燃性 | [5 empty] | 应符合GB8410的规定，燃烧速度≤100mm/min | [6 empty] | 阻燃箱 |  | 1件/次 |  |  | 1次/批
2 |  | 面料缝合强度 | [5 empty] | 按径向-径向，纬向-纬向，各三块已缝合试样，将试样放在拉力机的上下夹钳，距离为76，以200mm/min的速度拉试样，缝线断开时，径向≥400N，纬向≥400N | [6 empty] | 缝合强度实验 |  | 1件/次 |  |  | 1次/批
3 |  | 密度性能 | [5 empty] | 密度为(50±3)kg/m3 | [6 empty] | 电子称 |  | 1件/次 |  |  | 1次/批
4 |  | 回弹率 | [5 empty] | 回弹率≥55% | [6 empty] | 回弹仪 |  | 1件/次 |  |  | 1次/批
5 |  | 硬度性能 | [5 empty] | 压入硬度（70±5）N，压缩永久变形≤30% | [6 empty] | 泡棉硬度实验机 |  | 1件/次 |  |  | 1次/批
6 |  | 耐潮湿性 | [5 empty] | 椰棕纤维样品放置挡温度为90±2℃，相对湿度100%的潮湿箱中120h后，样品无变化，硬化，霉变等异常现象 | [6 empty] | 恒温恒湿试验机 |  | 1件/次 |  |  | 1次/批
7 |  | 耐高温性 | [5 empty] | 将试样放置在温度70±2℃的恒温箱中46h，用手折弯折试样段，目测实验外观情况，并在俩小时后再次测量原测量位置的尺寸，要求变化率：±2% | [6 empty] | 高温箱 |  | 1件/次 |  |  | 1次/批
8 |  | 耐寒冲击性 | [5 empty] | 将试样放入-40±2℃的低温试验箱中24h，冷冻处理后取出，在10S内用500g钢球，距样品230mm高度进行落球冲击实验，试验后目测样件外观无破裂 | [6 empty] | 耐寒冲击仪 |  | 1件/次 |  |  | 1次/批
9 |  | 断裂强力 | [5 empty] | 断裂强力径向≥500N\50mm,纬向≥500N\50mm | [6 empty] | 断裂强力实验 |  | 1件/次 |  |  | 1次/批
10 |  | 撕裂强度 | [5 empty] | 径向≥70N,纬向≥70N | [6 empty] | 撕裂实验 |  | 1件/次 |  |  | 1次/批
係員
係員
係員
係員
係員
係員
係員
係員
係員
係員
係員
(15)
(16)
(17)
(18)
(19)
(20)
(21)
(22)
(23)
(24)
(27)
(25)
(26)
(28)
(29)
係員
係員
係員
係員
係員
1
3
2
6
5
4

## SHT0017049
表单编号：GR-61-00-216
版本号：0/A0 修改状态：无
零部件检查基准书（Ⅰ） | [51 empty] | 页数
1/2
车 型 | [8 empty] | 3.1 | [6 empty] | 区域 |  |  |  |  | 底座 | [6 empty] | 零件重要度 | [9 empty] | 一般 |  |  | 判别： |  |  |  | 总成 | [6 empty] | 分解
零件号 | [8 empty] | SHT0017049 | [31 empty] | 供应商名: | [5 empty] | ——
零件名称 | [8 empty] | 座框焊接总成 | [31 empty] | 供应商号: | [5 empty] | ——
6
5
4
3
2
1
[18 empty] | 0 |  | 2024.11.2 |  |  |  |  | 新编 | [14 empty] | 苏东 | [11 empty] | 朱朋昌
批 准 | [5 empty] | 确 认 | [5 empty] | 编 制 | [5 empty] | 符号 |  | 年 月 日 |  |  |  |  | 制·修订履历 | [14 empty] | 批 准 | [5 empty] | 确 认 | [5 empty] | 编 制
保存期限： 10 年
零部件检查基准书（Ⅱ） | [50 empty] | 页数
2/2
零件号 | [7 empty] | SHT0017049 | [20 empty] | 零件名称 | [9 empty] | 座框焊接总成
No. |  | 检测项目 | [8 empty] | 特性类别 |  |  | 技术要求或规范 | [14 empty] | 检测方法 | [9 empty] | 检测频率 | [5 empty] | 提交频率 | [5 empty] | 备注
一 |  | 外观
1 | 1 | 外观 | [11 empty] | 1. 焊接外观应平整、光滑、焊点均匀、牢固，不允许有漏焊、虚焊、开焊、脱焊、气孔、裂纹、烧穿、表面焊渣等缺陷，飞溅应清除 2.所有匹配部件应避免变形 | [14 empty] | 目视 | [9 empty] | 按照GB2828-2012抽样表一般检验水平Ⅰ执行,详见附表 | [5 empty] | 每批
二 | 二 | 尺寸
1 | 2 | 孔径 |  | B基准孔孔径 | B基准孔孔径 | B基准孔孔径 | B基准孔孔径 | B基准孔孔径 | B基准孔孔径 | B基准孔孔径 |  |  |  | φ4.9＋0.1mm |  | 128±0.25mm | 128±0.25mm | 128±0.25mm | 128±0.25mm | 128±0.25mm | 128±0.25mm | 128±0.25mm | 128±0.25mm | 128±0.25mm | 128±0.25mm | 128±0.25mm | 128±0.25mm | 128±0.25mm | 卡尺/0.01mm | 卡尺/0.01mm | 卡尺/0.01mm | 卡尺/0.01mm | 卡尺/0.01mm | 卡尺/0.01mm | 卡尺/0.01mm | 卡尺/0.01mm | 卡尺/0.01mm | 卡尺/0.01mm | 按照GB2828-2012抽样表一般检验水平Ⅰ执行,详见附表 | [5 empty] | 每批
2 |  | 尺寸2 |  | B基准孔距离2 | B基准孔距离2 | B基准孔距离2 | B基准孔距离2 | B基准孔距离2 | B基准孔距离2 | B基准孔距离2 |  |  |  | 302.5±0.5mm |  | 128±0.25mm | 128±0.25mm | 128±0.25mm | 128±0.25mm | 128±0.25mm | 128±0.25mm | 128±0.25mm | 128±0.25mm | 128±0.25mm | 128±0.25mm | 128±0.25mm | 128±0.25mm | 128±0.25mm | 通止规 | 卡尺/0.01mm | 卡尺/0.01mm | 卡尺/0.01mm | 卡尺/0.01mm | 卡尺/0.01mm | 卡尺/0.01mm | 卡尺/0.01mm | 卡尺/0.01mm | 卡尺/0.01mm | [6 empty] | 每批
3 |  | 尺寸3 | [11 empty] | 370.5±0.5mm | [14 empty] | 通止规 | [15 empty] | 每批
三 | 三 | 功能
1 | 1 | 焊接熔深 | 钣金拉伸料厚 | 钣金拉伸料厚 | 钣金拉伸料厚 | 钣金拉伸料厚 | 钣金拉伸料厚 | 钣金拉伸料厚 | 钣金拉伸料厚 | 钣金拉伸料厚 |  |  |  | ≥0.3mm ，焊缝强度不低于母材 | 最大减薄量≤材料厚度的20% | 最大减薄量≤材料厚度的20% | 最大减薄量≤材料厚度的20% | 最大减薄量≤材料厚度的20% | 最大减薄量≤材料厚度的20% | 最大减薄量≤材料厚度的20% | 最大减薄量≤材料厚度的20% | 最大减薄量≤材料厚度的20% | 最大减薄量≤材料厚度的20% | 最大减薄量≤材料厚度的20% | 最大减薄量≤材料厚度的20% | 最大减薄量≤材料厚度的20% | 最大减薄量≤材料厚度的20% | 最大减薄量≤材料厚度的20% | 实验报告 | 核查供应商实验报告 | 核查供应商实验报告 | 核查供应商实验报告 | 核查供应商实验报告 | 核查供应商实验报告 | 核查供应商实验报告 | 核查供应商实验报告 | 核查供应商实验报告 | 核查供应商实验报告 | 1次 | 1次 | 1次 | 1次 | 1次 | 1次 | 每年 |  | 每批 | 每批 | 每批 | 每批
2 | 2 | 有毒有害物质 | 有毒有害物质 | 有毒有害物质 | 有毒有害物质 | 有毒有害物质 | 有毒有害物质 | 有毒有害物质 | 有毒有害物质 | 有毒有害物质 | ［1］ | ［1］ | ［1］ | 应满足GB/T30512-2014《汽车禁用物质要求》的规定 | 应满足GB/T30512-2014《汽车禁用物质要求》的规定 | 应满足GB/T30512-2014《汽车禁用物质要求》的规定 | 应满足GB/T30512-2014《汽车禁用物质要求》的规定 | 应满足GB/T30512-2014《汽车禁用物质要求》的规定 | 应满足GB/T30512-2014《汽车禁用物质要求》的规定 | 应满足GB/T30512-2014《汽车禁用物质要求》的规定 | 应满足GB/T30512-2014《汽车禁用物质要求》的规定 | 应满足GB/T30512-2014《汽车禁用物质要求》的规定 | 应满足GB/T30512-2014《汽车禁用物质要求》的规定 | 应满足GB/T30512-2014《汽车禁用物质要求》的规定 | 应满足GB/T30512-2014《汽车禁用物质要求》的规定 | 应满足GB/T30512-2014《汽车禁用物质要求》的规定 | 应满足GB/T30512-2014《汽车禁用物质要求》的规定 | 应满足GB/T30512-2014《汽车禁用物质要求》的规定 | 实验报告 | [9 empty] | 1次 | 1次 | 1次 | 1次 | 1次 | 1次 | 每年 | 每批 | 每批 | 每批 | 每批 | 每批
係員
係員
係員
係員
係員
係員
係員
係員
係員
係員
係員
(15)
(16)
(17)
(19)
(20)
(21)
(22)
(23)
(24)
(27)
(25)
(26)
(28)
(29)
係員
係員
係員
係員
係員
1
2
3

## SHT0016543
表单编号：GR-61-00-216
版本号：0/A0 修改状态：无
零部件检查基准书（Ⅰ） | [51 empty] | 页数
1/2
车 型 | [8 empty] | 3.1 | [6 empty] | 区域 |  |  |  |  | 底座 | [6 empty] | 零件重要度 | [9 empty] | 一般 |  |  | 判别： |  |  |  | 总成 | [6 empty] | 分解
零件号 | [8 empty] | SHT0016543 | [31 empty] | 供应商名: | [5 empty] | ——
零件名称 | [8 empty] | 安全带卷收器固定板焊接总成 | [31 empty] | 供应商号: | [5 empty] | ——
6
5
4
3
2
1
[18 empty] | 0 |  | 2024.11.2 |  |  |  |  | 新编 | [14 empty] | 苏东 | [11 empty] | 朱朋昌
批 准 | [5 empty] | 确 认 | [5 empty] | 编 制 | [5 empty] | 符号 |  | 年 月 日 |  |  |  |  | 制·修订履历 | [14 empty] | 批 准 | [5 empty] | 确 认 | [5 empty] | 编 制
保存期限： 10 年
零部件检查基准书（Ⅱ） | [50 empty] | 页数
2/2
零件号 | [7 empty] | SHT0016543 | [20 empty] | 零件名称 | [9 empty] | 安全带卷收器固定板焊接总成
No. |  | 检测项目 | [8 empty] | 特性类别 |  |  | 技术要求或规范 | [14 empty] | 检测方法 | [9 empty] | 检测频率 | [5 empty] | 提交频率 | [5 empty] | 备注
一 |  | 外观
1 | 1 | 外观 | [11 empty] | 1. 焊接外观应平整、光滑、焊点均匀、牢固，不允许有漏焊、虚焊、开焊、脱焊、气孔、裂纹、烧穿、表面焊渣等缺陷，飞溅应清除 2.所有匹配部件应避免变形 | [14 empty] | 目视 | [9 empty] | 按照GB2828-2012抽样表一般检验水平Ⅰ执行,详见附表 | [5 empty] | 每批
二 | 二 | 尺寸
1 |  | 尺寸1 |  | B基准孔距离2 | B基准孔距离2 | B基准孔距离2 | B基准孔距离2 | B基准孔距离2 | B基准孔距离2 | B基准孔距离2 |  |  |  | 13－0.1mm |  | 128±0.25mm | 128±0.25mm | 128±0.25mm | 128±0.25mm | 128±0.25mm | 128±0.25mm | 128±0.25mm | 128±0.25mm | 128±0.25mm | 128±0.25mm | 128±0.25mm | 128±0.25mm | 128±0.25mm | 卡尺/0.01mm | 卡尺/0.01mm | 卡尺/0.01mm | 卡尺/0.01mm | 卡尺/0.01mm | 卡尺/0.01mm | 卡尺/0.01mm | 卡尺/0.01mm | 卡尺/0.01mm | 卡尺/0.01mm | [6 empty] | 每批
三 | 三 | 功能
1 | 1 | 焊接熔深 | 钣金拉伸料厚 | 钣金拉伸料厚 | 钣金拉伸料厚 | 钣金拉伸料厚 | 钣金拉伸料厚 | 钣金拉伸料厚 | 钣金拉伸料厚 | 钣金拉伸料厚 |  |  |  | ≥0.3mm ，焊缝强度不低于母材 | 最大减薄量≤材料厚度的20% | 最大减薄量≤材料厚度的20% | 最大减薄量≤材料厚度的20% | 最大减薄量≤材料厚度的20% | 最大减薄量≤材料厚度的20% | 最大减薄量≤材料厚度的20% | 最大减薄量≤材料厚度的20% | 最大减薄量≤材料厚度的20% | 最大减薄量≤材料厚度的20% | 最大减薄量≤材料厚度的20% | 最大减薄量≤材料厚度的20% | 最大减薄量≤材料厚度的20% | 最大减薄量≤材料厚度的20% | 最大减薄量≤材料厚度的20% | 实验报告 | 核查供应商实验报告 | 核查供应商实验报告 | 核查供应商实验报告 | 核查供应商实验报告 | 核查供应商实验报告 | 核查供应商实验报告 | 核查供应商实验报告 | 核查供应商实验报告 | 核查供应商实验报告 | 1次 | 1次 | 1次 | 1次 | 1次 | 1次 | 每年 |  | 每批 | 每批 | 每批 | 每批
2 | 2 | 有毒有害物质 | 有毒有害物质 | 有毒有害物质 | 有毒有害物质 | 有毒有害物质 | 有毒有害物质 | 有毒有害物质 | 有毒有害物质 | 有毒有害物质 | ［1］ | ［1］ | ［1］ | 应满足GB/T30512-2014《汽车禁用物质要求》的规定 | 应满足GB/T30512-2014《汽车禁用物质要求》的规定 | 应满足GB/T30512-2014《汽车禁用物质要求》的规定 | 应满足GB/T30512-2014《汽车禁用物质要求》的规定 | 应满足GB/T30512-2014《汽车禁用物质要求》的规定 | 应满足GB/T30512-2014《汽车禁用物质要求》的规定 | 应满足GB/T30512-2014《汽车禁用物质要求》的规定 | 应满足GB/T30512-2014《汽车禁用物质要求》的规定 | 应满足GB/T30512-2014《汽车禁用物质要求》的规定 | 应满足GB/T30512-2014《汽车禁用物质要求》的规定 | 应满足GB/T30512-2014《汽车禁用物质要求》的规定 | 应满足GB/T30512-2014《汽车禁用物质要求》的规定 | 应满足GB/T30512-2014《汽车禁用物质要求》的规定 | 应满足GB/T30512-2014《汽车禁用物质要求》的规定 | 应满足GB/T30512-2014《汽车禁用物质要求》的规定 | 实验报告 | [9 empty] | 1次 | 1次 | 1次 | 1次 | 1次 | 1次 | 每年 | 每批 | 每批 | 每批 | 每批 | 每批
3 | 3 | 化学成份与机械性能 | 化学成份与机械性能 | 化学成份与机械性能 | 化学成份与机械性能 | 化学成份与机械性能 | 化学成份与机械性能 | 化学成份与机械性能 | 化学成份与机械性能 | 化学成份与机械性能 |  |  |  | SPFH590/t=2.5mm材质和性能满足Q/BQB700-2006标准：C≤0.18%，Si≤0.6%，Mn≤2%，P≤0.025%，S≤0.025%，Alt≥0.01% 机械性能满足：上屈服强度≥420Mpa，抗拉强度≥590Mpa，断后伸长率≥20% | SPFH590/t=2.5mm材质和性能满足Q/BQB700-2006标准：C≤0.18%，Si≤0.6%，Mn≤2%，P≤0.025%，S≤0.025%，Alt≥0.01% 机械性能满足：上屈服强度≥420Mpa，抗拉强度≥590Mpa，断后伸长率≥20% | SPFH590/t=2.5mm材质和性能满足Q/BQB700-2006标准：C≤0.18%，Si≤0.6%，Mn≤2%，P≤0.025%，S≤0.025%，Alt≥0.01% 机械性能满足：上屈服强度≥420Mpa，抗拉强度≥590Mpa，断后伸长率≥20% | SPFH590/t=2.5mm材质和性能满足Q/BQB700-2006标准：C≤0.18%，Si≤0.6%，Mn≤2%，P≤0.025%，S≤0.025%，Alt≥0.01% 机械性能满足：上屈服强度≥420Mpa，抗拉强度≥590Mpa，断后伸长率≥20% | SPFH590/t=2.5mm材质和性能满足Q/BQB700-2006标准：C≤0.18%，Si≤0.6%，Mn≤2%，P≤0.025%，S≤0.025%，Alt≥0.01% 机械性能满足：上屈服强度≥420Mpa，抗拉强度≥590Mpa，断后伸长率≥20% | SPFH590/t=2.5mm材质和性能满足Q/BQB700-2006标准：C≤0.18%，Si≤0.6%，Mn≤2%，P≤0.025%，S≤0.025%，Alt≥0.01% 机械性能满足：上屈服强度≥420Mpa，抗拉强度≥590Mpa，断后伸长率≥20% | SPFH590/t=2.5mm材质和性能满足Q/BQB700-2006标准：C≤0.18%，Si≤0.6%，Mn≤2%，P≤0.025%，S≤0.025%，Alt≥0.01% 机械性能满足：上屈服强度≥420Mpa，抗拉强度≥590Mpa，断后伸长率≥20% | SPFH590/t=2.5mm材质和性能满足Q/BQB700-2006标准：C≤0.18%，Si≤0.6%，Mn≤2%，P≤0.025%，S≤0.025%，Alt≥0.01% 机械性能满足：上屈服强度≥420Mpa，抗拉强度≥590Mpa，断后伸长率≥20% | SPFH590/t=2.5mm材质和性能满足Q/BQB700-2006标准：C≤0.18%，Si≤0.6%，Mn≤2%，P≤0.025%，S≤0.025%，Alt≥0.01% 机械性能满足：上屈服强度≥420Mpa，抗拉强度≥590Mpa，断后伸长率≥20% | SPFH590/t=2.5mm材质和性能满足Q/BQB700-2006标准：C≤0.18%，Si≤0.6%，Mn≤2%，P≤0.025%，S≤0.025%，Alt≥0.01% 机械性能满足：上屈服强度≥420Mpa，抗拉强度≥590Mpa，断后伸长率≥20% | SPFH590/t=2.5mm材质和性能满足Q/BQB700-2006标准：C≤0.18%，Si≤0.6%，Mn≤2%，P≤0.025%，S≤0.025%，Alt≥0.01% 机械性能满足：上屈服强度≥420Mpa，抗拉强度≥590Mpa，断后伸长率≥20% | SPFH590/t=2.5mm材质和性能满足Q/BQB700-2006标准：C≤0.18%，Si≤0.6%，Mn≤2%，P≤0.025%，S≤0.025%，Alt≥0.01% 机械性能满足：上屈服强度≥420Mpa，抗拉强度≥590Mpa，断后伸长率≥20% | SPFH590/t=2.5mm材质和性能满足Q/BQB700-2006标准：C≤0.18%，Si≤0.6%，Mn≤2%，P≤0.025%，S≤0.025%，Alt≥0.01% 机械性能满足：上屈服强度≥420Mpa，抗拉强度≥590Mpa，断后伸长率≥20% | SPFH590/t=2.5mm材质和性能满足Q/BQB700-2006标准：C≤0.18%，Si≤0.6%，Mn≤2%，P≤0.025%，S≤0.025%，Alt≥0.01% 机械性能满足：上屈服强度≥420Mpa，抗拉强度≥590Mpa，断后伸长率≥20% | SPFH590/t=2.5mm材质和性能满足Q/BQB700-2006标准：C≤0.18%，Si≤0.6%，Mn≤2%，P≤0.025%，S≤0.025%，Alt≥0.01% 机械性能满足：上屈服强度≥420Mpa，抗拉强度≥590Mpa，断后伸长率≥20% | 核查供应商实验报告 | 核查供应商实验报告 | 核查供应商实验报告 | 核查供应商实验报告 | 核查供应商实验报告 | 核查供应商实验报告 | 核查供应商实验报告 | 核查供应商实验报告 | 核查供应商实验报告 | 核查供应商实验报告 | 1次 | [5 empty] | 每年
係員
係員
係員
係員
係員
係員
係員
係員
係員
係員
係員
(15)
(16)
(17)
(19)
(20)
(21)
(22)
(23)
(24)
(27)
(25)
(26)
(28)
(29)
係員
係員
係員
係員
係員
1

## SHT0017103
表单编号：GR-61-00-216
版本号：0/A0 修改状态：无
零部件检查基准书（Ⅰ） | [51 empty] | 页数
1/2
车 型 | [8 empty] | 3.1 | [6 empty] | 区域 |  |  |  |  | 底座 | [6 empty] | 零件重要度 | [9 empty] | 一般 |  |  | 判别： |  |  |  | 总成 | [6 empty] | 分解
零件号 | [8 empty] | SHT0017103 | [31 empty] | 供应商名: | [5 empty] | ——
零件名称 | [8 empty] | 座框前横梁总成 | [31 empty] | 供应商号: | [5 empty] | ——
6
5
4
3
2
1
[18 empty] | 0 |  | 2024.11.2 |  |  |  |  | 新编 | [14 empty] | 苏东 | [11 empty] | 朱朋昌
批 准 | [5 empty] | 确 认 | [5 empty] | 编 制 | [5 empty] | 符号 |  | 年 月 日 |  |  |  |  | 制·修订履历 | [14 empty] | 批 准 | [5 empty] | 确 认 | [5 empty] | 编 制
保存期限： 10 年
零部件检查基准书（Ⅱ） | [50 empty] | 页数
2/2
零件号 | [7 empty] | SHT0017103 | [20 empty] | 零件名称 | [9 empty] | 座框前横梁总成
No. |  | 检测项目 | [8 empty] | 特性类别 |  |  | 技术要求或规范 | [14 empty] | 检测方法 | [9 empty] | 检测频率 | [5 empty] | 提交频率 | [5 empty] | 备注
一 |  | 外观
1 | 1 | 外观 | [11 empty] | 1. 焊接外观应平整、光滑、焊点均匀、牢固，不允许有漏焊、虚焊、开焊、脱焊、气孔、裂纹、烧穿、表面焊渣等缺陷，飞溅应清除 2.所有匹配部件应避免变形 | [14 empty] | 目视 | [9 empty] | 按照GB2828-2012抽样表一般检验水平Ⅰ执行,详见附表 | [5 empty] | 每批
二 | 二 | 尺寸
1 | 2 | 尺寸1 |  | B基准孔孔径 | B基准孔孔径 | B基准孔孔径 | B基准孔孔径 | B基准孔孔径 | B基准孔孔径 | B基准孔孔径 |  |  |  | 7.4±0.2mm |  | 128±0.25mm | 128±0.25mm | 128±0.25mm | 128±0.25mm | 128±0.25mm | 128±0.25mm | 128±0.25mm | 128±0.25mm | 128±0.25mm | 128±0.25mm | 128±0.25mm | 128±0.25mm | 128±0.25mm | 卡尺/0.01mm | 卡尺/0.01mm | 卡尺/0.01mm | 卡尺/0.01mm | 卡尺/0.01mm | 卡尺/0.01mm | 卡尺/0.01mm | 卡尺/0.01mm | 卡尺/0.01mm | 卡尺/0.01mm | 按照GB2828-2012抽样表一般检验水平Ⅰ执行,详见附表 | [5 empty] | 每批
2 |  | 尺寸2 | [11 empty] | 8±0.5mm |  | 128±0.25mm | 128±0.25mm | 128±0.25mm | 128±0.25mm | 128±0.25mm | 128±0.25mm | 128±0.25mm | 128±0.25mm | 128±0.25mm | 128±0.25mm | 128±0.25mm | 128±0.25mm | 128±0.25mm | 高度尺 | 卡尺/0.01mm | 卡尺/0.01mm | 卡尺/0.01mm | 卡尺/0.01mm | 卡尺/0.01mm | 卡尺/0.01mm | 卡尺/0.01mm | 卡尺/0.01mm | 卡尺/0.01mm | [6 empty] | 每批
3 |  | 孔径 | [11 empty] | φ4.9＋0.1mm | [14 empty] | 卡尺/0.01mm | [15 empty] | 每批
4 |  | 孔径 | [11 empty] | φ3.7-0.1mm | [14 empty] | 卡尺/0.01mm | [15 empty] | 每批
5 |  | 尺寸5 | [11 empty] | 275.6±2mm | [14 empty] | 卷尺/1mm | [15 empty] | 每批
6 |  | 尺寸6 | [11 empty] | 26.5±0.5mm | [14 empty] | 卡尺/0.01mm | [15 empty] | 每批
三 | 三 | 功能
1 | 1 | 焊接熔深 | 钣金拉伸料厚 | 钣金拉伸料厚 | 钣金拉伸料厚 | 钣金拉伸料厚 | 钣金拉伸料厚 | 钣金拉伸料厚 | 钣金拉伸料厚 | 钣金拉伸料厚 |  |  |  | ≥0.3mm ，焊缝强度不低于母材 | 最大减薄量≤材料厚度的20% | 最大减薄量≤材料厚度的20% | 最大减薄量≤材料厚度的20% | 最大减薄量≤材料厚度的20% | 最大减薄量≤材料厚度的20% | 最大减薄量≤材料厚度的20% | 最大减薄量≤材料厚度的20% | 最大减薄量≤材料厚度的20% | 最大减薄量≤材料厚度的20% | 最大减薄量≤材料厚度的20% | 最大减薄量≤材料厚度的20% | 最大减薄量≤材料厚度的20% | 最大减薄量≤材料厚度的20% | 最大减薄量≤材料厚度的20% | 实验报告 | 核查供应商实验报告 | 核查供应商实验报告 | 核查供应商实验报告 | 核查供应商实验报告 | 核查供应商实验报告 | 核查供应商实验报告 | 核查供应商实验报告 | 核查供应商实验报告 | 核查供应商实验报告 | 1次 | 1次 | 1次 | 1次 | 1次 | 1次 | 每年 |  | 每批 | 每批 | 每批 | 每批
2 | 2 | 有毒有害物质 | 有毒有害物质 | 有毒有害物质 | 有毒有害物质 | 有毒有害物质 | 有毒有害物质 | 有毒有害物质 | 有毒有害物质 | 有毒有害物质 | ［1］ | ［1］ | ［1］ | 应满足GB/T30512-2014《汽车禁用物质要求》的规定 | 应满足GB/T30512-2014《汽车禁用物质要求》的规定 | 应满足GB/T30512-2014《汽车禁用物质要求》的规定 | 应满足GB/T30512-2014《汽车禁用物质要求》的规定 | 应满足GB/T30512-2014《汽车禁用物质要求》的规定 | 应满足GB/T30512-2014《汽车禁用物质要求》的规定 | 应满足GB/T30512-2014《汽车禁用物质要求》的规定 | 应满足GB/T30512-2014《汽车禁用物质要求》的规定 | 应满足GB/T30512-2014《汽车禁用物质要求》的规定 | 应满足GB/T30512-2014《汽车禁用物质要求》的规定 | 应满足GB/T30512-2014《汽车禁用物质要求》的规定 | 应满足GB/T30512-2014《汽车禁用物质要求》的规定 | 应满足GB/T30512-2014《汽车禁用物质要求》的规定 | 应满足GB/T30512-2014《汽车禁用物质要求》的规定 | 应满足GB/T30512-2014《汽车禁用物质要求》的规定 | 实验报告 | [9 empty] | 1次 | 1次 | 1次 | 1次 | 1次 | 1次 | 每年 | 每批 | 每批 | 每批 | 每批 | 每批
係員
係員
係員
係員
係員
係員
係員
係員
係員
係員
係員
(15)
(16)
(17)
(19)
(20)
(21)
(22)
(23)
(24)
(27)
(25)
(26)
(28)
(29)
係員
係員
係員
係員
係員
1
3
1
2
4
5
6

## SHT0017096
表单编号：GR-61-00-216
版本号：0/A0 修改状态：无
零部件检查基准书（Ⅰ） | [51 empty] | 页数
1/2
车 型 | [8 empty] | 3.1 | [6 empty] | 区域 |  |  |  |  | 底座 | [6 empty] | 零件重要度 | [9 empty] | 一般 |  |  | 判别： |  |  |  | 总成 | [6 empty] | 分解
零件号 | [8 empty] | SHT0017096 | [31 empty] | 供应商名: | [5 empty] | ——
零件名称 | [8 empty] | 仰角调节机构焊接总成 | [31 empty] | 供应商号: | [5 empty] | ——
6
5
4
3
2
1
[18 empty] | 0 |  | 2024.11.2 |  |  |  |  | 新编 | [14 empty] | 苏东 | [11 empty] | 朱朋昌
批 准 | [5 empty] | 确 认 | [5 empty] | 编 制 | [5 empty] | 符号 |  | 年 月 日 |  |  |  |  | 制·修订履历 | [14 empty] | 批 准 | [5 empty] | 确 认 | [5 empty] | 编 制
保存期限： 10 年
零部件检查基准书（Ⅱ） | [50 empty] | 页数
2/2
零件号 | [7 empty] | SHT0017096 | [20 empty] | 零件名称 | [9 empty] | 仰角调节机构焊接总成
No. |  | 检测项目 | [8 empty] | 特性类别 |  |  | 技术要求或规范 | [14 empty] | 检测方法 | [9 empty] | 检测频率 | [5 empty] | 提交频率 | [5 empty] | 备注
一 |  | 外观
1 | 1 | 外观 | [11 empty] | 1. 焊接外观应平整、光滑、焊点均匀、牢固，不允许有漏焊、虚焊、开焊、脱焊、气孔、裂纹、烧穿、表面焊渣等缺陷，飞溅应清除 2.所有匹配部件应避免变形 | [14 empty] | 目视 | [9 empty] | 按照GB2828-2012抽样表一般检验水平Ⅰ执行,详见附表 | [5 empty] | 每批
二 | 二 | 尺寸
1 | 2 | 尺寸1 |  | B基准孔孔径 | B基准孔孔径 | B基准孔孔径 | B基准孔孔径 | B基准孔孔径 | B基准孔孔径 | B基准孔孔径 |  |  |  | 45.5±0.3mm |  | 128±0.25mm | 128±0.25mm | 128±0.25mm | 128±0.25mm | 128±0.25mm | 128±0.25mm | 128±0.25mm | 128±0.25mm | 128±0.25mm | 128±0.25mm | 128±0.25mm | 128±0.25mm | 128±0.25mm | 卡尺/0.01mm | 卡尺/0.01mm | 卡尺/0.01mm | 卡尺/0.01mm | 卡尺/0.01mm | 卡尺/0.01mm | 卡尺/0.01mm | 卡尺/0.01mm | 卡尺/0.01mm | 卡尺/0.01mm | 按照GB2828-2012抽样表一般检验水平Ⅰ执行,详见附表 | [5 empty] | 每批
2 |  | 尺寸2 | [11 empty] | 35.5±0.3mm |  | 128±0.25mm | 128±0.25mm | 128±0.25mm | 128±0.25mm | 128±0.25mm | 128±0.25mm | 128±0.25mm | 128±0.25mm | 128±0.25mm | 128±0.25mm | 128±0.25mm | 128±0.25mm | 128±0.25mm | 卡尺/0.01mm | [15 empty] | 每批
3 |  | 尺寸3 | [11 empty] | 59.7±0.3mm |  | 128±0.25mm | 128±0.25mm | 128±0.25mm | 128±0.25mm | 128±0.25mm | 128±0.25mm | 128±0.25mm | 128±0.25mm | 128±0.25mm | 128±0.25mm | 128±0.25mm | 128±0.25mm | 128±0.25mm | 卡尺/0.01mm | [15 empty] | 每批
4 |  | 尺寸4 | [11 empty] | 41.8±0.2mm | [14 empty] | 卡尺/0.01mm | [15 empty] | 每批
5 |  | 尺寸5 | [11 empty] | 17.3±0.5mm | [14 empty] | 卡尺/0.01mm | [15 empty] | 每批
三 | 三 | 功能
1 | 1 | 焊接熔深 | 钣金拉伸料厚 | 钣金拉伸料厚 | 钣金拉伸料厚 | 钣金拉伸料厚 | 钣金拉伸料厚 | 钣金拉伸料厚 | 钣金拉伸料厚 | 钣金拉伸料厚 |  |  |  | ≥0.3mm ，焊缝强度不低于母材 | 最大减薄量≤材料厚度的20% | 最大减薄量≤材料厚度的20% | 最大减薄量≤材料厚度的20% | 最大减薄量≤材料厚度的20% | 最大减薄量≤材料厚度的20% | 最大减薄量≤材料厚度的20% | 最大减薄量≤材料厚度的20% | 最大减薄量≤材料厚度的20% | 最大减薄量≤材料厚度的20% | 最大减薄量≤材料厚度的20% | 最大减薄量≤材料厚度的20% | 最大减薄量≤材料厚度的20% | 最大减薄量≤材料厚度的20% | 最大减薄量≤材料厚度的20% | 实验报告 | 核查供应商实验报告 | 核查供应商实验报告 | 核查供应商实验报告 | 核查供应商实验报告 | 核查供应商实验报告 | 核查供应商实验报告 | 核查供应商实验报告 | 核查供应商实验报告 | 核查供应商实验报告 | 1次 | 1次 | 1次 | 1次 | 1次 | 1次 | 每年 |  | 每批 | 每批 | 每批 | 每批
2 | 2 | 有毒有害物质 | 有毒有害物质 | 有毒有害物质 | 有毒有害物质 | 有毒有害物质 | 有毒有害物质 | 有毒有害物质 | 有毒有害物质 | 有毒有害物质 | ［1］ | ［1］ | ［1］ | 应满足GB/T30512-2014《汽车禁用物质要求》的规定 | 应满足GB/T30512-2014《汽车禁用物质要求》的规定 | 应满足GB/T30512-2014《汽车禁用物质要求》的规定 | 应满足GB/T30512-2014《汽车禁用物质要求》的规定 | 应满足GB/T30512-2014《汽车禁用物质要求》的规定 | 应满足GB/T30512-2014《汽车禁用物质要求》的规定 | 应满足GB/T30512-2014《汽车禁用物质要求》的规定 | 应满足GB/T30512-2014《汽车禁用物质要求》的规定 | 应满足GB/T30512-2014《汽车禁用物质要求》的规定 | 应满足GB/T30512-2014《汽车禁用物质要求》的规定 | 应满足GB/T30512-2014《汽车禁用物质要求》的规定 | 应满足GB/T30512-2014《汽车禁用物质要求》的规定 | 应满足GB/T30512-2014《汽车禁用物质要求》的规定 | 应满足GB/T30512-2014《汽车禁用物质要求》的规定 | 应满足GB/T30512-2014《汽车禁用物质要求》的规定 | 实验报告 | [9 empty] | 1次 | 1次 | 1次 | 1次 | 1次 | 1次 | 每年 | 每批 | 每批 | 每批 | 每批 | 每批
係員
係員
係員
係員
係員
係員
係員
係員
係員
係員
係員
(15)
(16)
(17)
(19)
(20)
(21)
(22)
(23)
(24)
(27)
(25)
(26)
(28)
(29)
係員
係員
係員
係員
係員
1
2
3
4
5

## SHT0017060
表单编号：GR-61-00-216
版本号：0/A0 修改状态：无
零部件检查基准书（Ⅰ） | [51 empty] | 页数
1/2
车 型 | [8 empty] | 3.1 | [6 empty] | 区域 |  |  |  |  | 底座 | [6 empty] | 零件重要度 | [9 empty] | 一般 |  |  | 判别： |  |  |  | 总成 | [6 empty] | 分解
零件号 | [8 empty] | SHT0017060 | [31 empty] | 供应商名: | [5 empty] | ——
零件名称 | [8 empty] | 上框焊接总成 | [31 empty] | 供应商号: | [5 empty] | ——
6
5
4
3
2
1
[18 empty] | 0 |  | 2024.11.2 |  |  |  |  | 新编 | [14 empty] | 苏东 | [11 empty] | 朱朋昌
批 准 | [5 empty] | 确 认 | [5 empty] | 编 制 | [5 empty] | 符号 |  | 年 月 日 |  |  |  |  | 制·修订履历 | [14 empty] | 批 准 | [5 empty] | 确 认 | [5 empty] | 编 制
保存期限： 10 年
零部件检查基准书（Ⅱ） | [50 empty] | 页数
2/2
零件号 | [7 empty] | SHT0017060 | [20 empty] | 零件名称 | [9 empty] | 上框焊接总成
No. |  | 检测项目 | [8 empty] | 特性类别 |  |  | 技术要求或规范 | [14 empty] | 检测方法 | [9 empty] | 检测频率 | [5 empty] | 提交频率 | [5 empty] | 备注
一 |  | 外观
1 | 1 | 外观 | [11 empty] | 1. 焊接外观应平整、光滑、焊点均匀、牢固，不允许有漏焊、虚焊、开焊、脱焊、气孔、裂纹、烧穿、表面焊渣等缺陷，飞溅应清除 2.所有匹配部件应避免变形 | [14 empty] | 目视 | [9 empty] | 按照GB2828-2012抽样表一般检验水平Ⅰ执行,详见附表 | [5 empty] | 每批
二 | 二 | 尺寸
1 | 2 | 尺寸1 |  | B基准孔孔径 | B基准孔孔径 | B基准孔孔径 | B基准孔孔径 | B基准孔孔径 | B基准孔孔径 | B基准孔孔径 |  |  |  | φ8.5＋0.1mm |  | 128±0.25mm | 128±0.25mm | 128±0.25mm | 128±0.25mm | 128±0.25mm | 128±0.25mm | 128±0.25mm | 128±0.25mm | 128±0.25mm | 128±0.25mm | 128±0.25mm | 128±0.25mm | 128±0.25mm | 卡尺/0.01mm | 卡尺/0.01mm | 卡尺/0.01mm | 卡尺/0.01mm | 卡尺/0.01mm | 卡尺/0.01mm | 卡尺/0.01mm | 卡尺/0.01mm | 卡尺/0.01mm | 卡尺/0.01mm | 按照GB2828-2012抽样表一般检验水平Ⅰ执行,详见附表 | [5 empty] | 每批
2 |  | 尺寸2 | [11 empty] | 259+0.5mm |  | 128±0.25mm | 128±0.25mm | 128±0.25mm | 128±0.25mm | 128±0.25mm | 128±0.25mm | 128±0.25mm | 128±0.25mm | 128±0.25mm | 128±0.25mm | 128±0.25mm | 128±0.25mm | 128±0.25mm | 百分表 | [15 empty] | 每批
3 |  | 尺寸3 | [11 empty] | 253+0.7mm |  | 128±0.25mm | 128±0.25mm | 128±0.25mm | 128±0.25mm | 128±0.25mm | 128±0.25mm | 128±0.25mm | 128±0.25mm | 128±0.25mm | 128±0.25mm | 128±0.25mm | 128±0.25mm | 128±0.25mm | 百分表 | [15 empty] | 每批
三 | 三 | 功能
1 | 1 | 焊接熔深 | 钣金拉伸料厚 | 钣金拉伸料厚 | 钣金拉伸料厚 | 钣金拉伸料厚 | 钣金拉伸料厚 | 钣金拉伸料厚 | 钣金拉伸料厚 | 钣金拉伸料厚 |  |  |  | ≥0.3mm ，焊缝强度不低于母材 | 最大减薄量≤材料厚度的20% | 最大减薄量≤材料厚度的20% | 最大减薄量≤材料厚度的20% | 最大减薄量≤材料厚度的20% | 最大减薄量≤材料厚度的20% | 最大减薄量≤材料厚度的20% | 最大减薄量≤材料厚度的20% | 最大减薄量≤材料厚度的20% | 最大减薄量≤材料厚度的20% | 最大减薄量≤材料厚度的20% | 最大减薄量≤材料厚度的20% | 最大减薄量≤材料厚度的20% | 最大减薄量≤材料厚度的20% | 最大减薄量≤材料厚度的20% | 实验报告 | 核查供应商实验报告 | 核查供应商实验报告 | 核查供应商实验报告 | 核查供应商实验报告 | 核查供应商实验报告 | 核查供应商实验报告 | 核查供应商实验报告 | 核查供应商实验报告 | 核查供应商实验报告 | 1次 | 1次 | 1次 | 1次 | 1次 | 1次 | 每年 |  | 每批 | 每批 | 每批 | 每批
2 | 2 | 有毒有害物质 | 有毒有害物质 | 有毒有害物质 | 有毒有害物质 | 有毒有害物质 | 有毒有害物质 | 有毒有害物质 | 有毒有害物质 | 有毒有害物质 | ［1］ | ［1］ | ［1］ | 应满足GB/T30512-2014《汽车禁用物质要求》的规定 | 应满足GB/T30512-2014《汽车禁用物质要求》的规定 | 应满足GB/T30512-2014《汽车禁用物质要求》的规定 | 应满足GB/T30512-2014《汽车禁用物质要求》的规定 | 应满足GB/T30512-2014《汽车禁用物质要求》的规定 | 应满足GB/T30512-2014《汽车禁用物质要求》的规定 | 应满足GB/T30512-2014《汽车禁用物质要求》的规定 | 应满足GB/T30512-2014《汽车禁用物质要求》的规定 | 应满足GB/T30512-2014《汽车禁用物质要求》的规定 | 应满足GB/T30512-2014《汽车禁用物质要求》的规定 | 应满足GB/T30512-2014《汽车禁用物质要求》的规定 | 应满足GB/T30512-2014《汽车禁用物质要求》的规定 | 应满足GB/T30512-2014《汽车禁用物质要求》的规定 | 应满足GB/T30512-2014《汽车禁用物质要求》的规定 | 应满足GB/T30512-2014《汽车禁用物质要求》的规定 | 实验报告 | [9 empty] | 1次 | 1次 | 1次 | 1次 | 1次 | 1次 | 每年 | 每批 | 每批 | 每批 | 每批 | 每批
係員
係員
係員
係員
係員
係員
係員
係員
係員
係員
係員
(15)
(16)
(17)
(19)
(20)
(21)
(22)
(23)
(24)
(27)
(25)
(26)
(28)
(29)
係員
係員
係員
係員
係員
1
2
3

## SHT0016421
表单编号：GR-61-00-216
版本号：0/A0 修改状态：无
零部件检查基准书（Ⅰ） | [51 empty] | 页数
1/2
车 型 | [8 empty] | 3.1 | [6 empty] | 区域 |  |  |  |  | 底座 | [6 empty] | 零件重要度 | [9 empty] | 一般 |  |  | 判别： |  |  |  | 总成 | [6 empty] | 分解
零件号 | [8 empty] | SHT0016421 | [31 empty] | 供应商名: | [5 empty] | ——
零件名称 | [8 empty] | 下框焊接总成 | [31 empty] | 供应商号: | [5 empty] | ——
6
5
4
3
2
1
[18 empty] | 0 |  | 2024.11.2 |  |  |  |  | 新编 | [14 empty] | 苏东 | [11 empty] | 朱朋昌
批 准 | [5 empty] | 确 认 | [5 empty] | 编 制 | [5 empty] | 符号 |  | 年 月 日 |  |  |  |  | 制·修订履历 | [14 empty] | 批 准 | [5 empty] | 确 认 | [5 empty] | 编 制
保存期限： 10 年
零部件检查基准书（Ⅱ） | [50 empty] | 页数
2/2
零件号 | [7 empty] | SHT0016421 | [20 empty] | 零件名称 | [9 empty] | 下框焊接总成
No. |  | 检测项目 | [8 empty] | 特性类别 |  |  | 技术要求或规范 | [14 empty] | 检测方法 | [9 empty] | 检测频率 | [5 empty] | 提交频率 | [5 empty] | 备注
一 |  | 外观
1 | 1 | 外观 | [11 empty] | 1. 焊接外观应平整、光滑、焊点均匀、牢固，不允许有漏焊、虚焊、开焊、脱焊、气孔、裂纹、烧穿、表面焊渣等缺陷，飞溅应清除 2.所有匹配部件应避免变形 | [14 empty] | 目视 | [9 empty] | 按照GB2828-2012抽样表一般检验水平Ⅰ执行,详见附表 | [5 empty] | 每批
二 | 二 | 尺寸
1 | 2 | 尺寸1 |  | B基准孔孔径 | B基准孔孔径 | B基准孔孔径 | B基准孔孔径 | B基准孔孔径 | B基准孔孔径 | B基准孔孔径 |  |  |  | 259+0.5mm |  | 128±0.25mm | 128±0.25mm | 128±0.25mm | 128±0.25mm | 128±0.25mm | 128±0.25mm | 128±0.25mm | 128±0.25mm | 128±0.25mm | 128±0.25mm | 128±0.25mm | 128±0.25mm | 128±0.25mm | 检具 | 卡尺/0.01mm | 卡尺/0.01mm | 卡尺/0.01mm | 卡尺/0.01mm | 卡尺/0.01mm | 卡尺/0.01mm | 卡尺/0.01mm | 卡尺/0.01mm | 卡尺/0.01mm | 按照GB2828-2012抽样表一般检验水平Ⅰ执行,详见附表 | [5 empty] | 每批
2 |  | 尺寸2 | [11 empty] | 253+0.7mm |  | 128±0.25mm | 128±0.25mm | 128±0.25mm | 128±0.25mm | 128±0.25mm | 128±0.25mm | 128±0.25mm | 128±0.25mm | 128±0.25mm | 128±0.25mm | 128±0.25mm | 128±0.25mm | 128±0.25mm | 检具 | [15 empty] | 每批
3 |  | 尺寸3 | [11 empty] | φ8.5＋0.1mm |  | 128±0.25mm | 128±0.25mm | 128±0.25mm | 128±0.25mm | 128±0.25mm | 128±0.25mm | 128±0.25mm | 128±0.25mm | 128±0.25mm | 128±0.25mm | 128±0.25mm | 128±0.25mm | 128±0.25mm | 卡尺/0.01mm | [15 empty] | 每批
三 | 三 | 功能
1 | 1 | 焊接熔深 | 钣金拉伸料厚 | 钣金拉伸料厚 | 钣金拉伸料厚 | 钣金拉伸料厚 | 钣金拉伸料厚 | 钣金拉伸料厚 | 钣金拉伸料厚 | 钣金拉伸料厚 |  |  |  | ≥0.3mm ，焊缝强度不低于母材 | 最大减薄量≤材料厚度的20% | 最大减薄量≤材料厚度的20% | 最大减薄量≤材料厚度的20% | 最大减薄量≤材料厚度的20% | 最大减薄量≤材料厚度的20% | 最大减薄量≤材料厚度的20% | 最大减薄量≤材料厚度的20% | 最大减薄量≤材料厚度的20% | 最大减薄量≤材料厚度的20% | 最大减薄量≤材料厚度的20% | 最大减薄量≤材料厚度的20% | 最大减薄量≤材料厚度的20% | 最大减薄量≤材料厚度的20% | 最大减薄量≤材料厚度的20% | 实验报告 | 核查供应商实验报告 | 核查供应商实验报告 | 核查供应商实验报告 | 核查供应商实验报告 | 核查供应商实验报告 | 核查供应商实验报告 | 核查供应商实验报告 | 核查供应商实验报告 | 核查供应商实验报告 | 1次 | 1次 | 1次 | 1次 | 1次 | 1次 | 每年 |  | 每批 | 每批 | 每批 | 每批
2 | 2 | 有毒有害物质 | 有毒有害物质 | 有毒有害物质 | 有毒有害物质 | 有毒有害物质 | 有毒有害物质 | 有毒有害物质 | 有毒有害物质 | 有毒有害物质 | ［1］ | ［1］ | ［1］ | 应满足GB/T30512-2014《汽车禁用物质要求》的规定 | 应满足GB/T30512-2014《汽车禁用物质要求》的规定 | 应满足GB/T30512-2014《汽车禁用物质要求》的规定 | 应满足GB/T30512-2014《汽车禁用物质要求》的规定 | 应满足GB/T30512-2014《汽车禁用物质要求》的规定 | 应满足GB/T30512-2014《汽车禁用物质要求》的规定 | 应满足GB/T30512-2014《汽车禁用物质要求》的规定 | 应满足GB/T30512-2014《汽车禁用物质要求》的规定 | 应满足GB/T30512-2014《汽车禁用物质要求》的规定 | 应满足GB/T30512-2014《汽车禁用物质要求》的规定 | 应满足GB/T30512-2014《汽车禁用物质要求》的规定 | 应满足GB/T30512-2014《汽车禁用物质要求》的规定 | 应满足GB/T30512-2014《汽车禁用物质要求》的规定 | 应满足GB/T30512-2014《汽车禁用物质要求》的规定 | 应满足GB/T30512-2014《汽车禁用物质要求》的规定 | 实验报告 | [9 empty] | 1次 | 1次 | 1次 | 1次 | 1次 | 1次 | 每年 | 每批 | 每批 | 每批 | 每批 | 每批
係員
係員
係員
係員
係員
係員
係員
係員
係員
係員
係員
(15)
(16)
(17)
(19)
(20)
(21)
(22)
(23)
(24)
(27)
(25)
(26)
(28)
(29)
係員
係員
係員
係員
係員
1
2
3
3

## SHT0017085
表单编号：GR-61-00-216
版本号：0/A0 修改状态：无
零部件检查基准书（Ⅰ） | [43 empty] | 页数
1/2
车 型 | [8 empty] | 3.1 | [6 empty] | 区域 |  |  |  |  | 底座 | [6 empty] | 零件重要度 |  | 一般 |  |  | 判别： |  |  |  | 总成 | [6 empty] | 分解
零件号 | [8 empty] | SHT0017085 | [23 empty] | 供应商名: | [5 empty] | ——
零件名称 | [8 empty] | 卡板限位塑料件 | [23 empty] | 供应商号: | [5 empty] | ——
6
5
4
3
2
1
[18 empty] | 0 |  | 2024.11.2 |  |  |  |  | 新编 | [6 empty] | 苏东 | [11 empty] | 朱朋昌
批 准 | [5 empty] | 确 认 | [5 empty] | 编 制 | [5 empty] | 符号 |  | 年 月 日 |  |  |  |  | 制·修订履历 | [6 empty] | 批 准 | [5 empty] | 确 认 | [5 empty] | 编 制
保存期限： 10 年
零部件检查基准书（Ⅱ） | [42 empty] | 页数
2/2
零件号 | [7 empty] | SHT0017085 | [20 empty] | 零件名称 |  | 卡板限位塑料件
No. |  | 检测项目 | [8 empty] | 特性类别 |  |  | 技术要求或规范 | [14 empty] | 检测方法 |  | 检测频率 | [5 empty] | 提交频率 | [5 empty] | 备注
一 |  | 外观
1 | 1 | 外观 | [11 empty] | ①零件表面应平整，不允许有影响强度、使用性能及外观的波纹、凹陷、开裂、气泡、缩痕、划痕等缺陷 ②分模线处无飞边,不允许有影响装配安全性、外观或功能的毛刺、飞边和尖角 | [14 empty] | 目测 |  | 按照GB2828-2012抽样表一般检验水平I执行，详见附表 | [5 empty] | 每批 | [8 empty] | 5
二 | 二 | 尺寸
1 | 2 | 尺寸1 |  | B基准孔孔径 | B基准孔孔径 | B基准孔孔径 | B基准孔孔径 | B基准孔孔径 | B基准孔孔径 | B基准孔孔径 |  |  |  | 10±0.2mm |  | 128±0.25mm | 128±0.25mm | 128±0.25mm | 128±0.25mm | 128±0.25mm | 128±0.25mm | 128±0.25mm | 128±0.25mm | 128±0.25mm | 128±0.25mm | 128±0.25mm | 128±0.25mm | 128±0.25mm | 卡尺/0.01mm |  | 按照GB2828-2012抽样表一般检验水平Ⅰ执行,详见附表 | [5 empty] | 每批
2 |  | 尺寸2 | [11 empty] | 32+0.2mm |  | 128±0.25mm | 128±0.25mm | 128±0.25mm | 128±0.25mm | 128±0.25mm | 128±0.25mm | 128±0.25mm | 128±0.25mm | 128±0.25mm | 128±0.25mm | 128±0.25mm | 128±0.25mm | 128±0.25mm | 卡尺/0.01mm | [7 empty] | 每批
3 |  | 尺寸3 | [11 empty] | 32+0.2mm | [14 empty] | 卡尺/0.01mm | [7 empty] | 每批
4 |  | 尺寸4 | [11 empty] | 81±0.1mm | [14 empty] | 卡尺/0.01mm | [7 empty] | 每批
5 |  | 尺寸5 | [11 empty] | 3.3+0.1mm | [14 empty] | 卡尺/0.01mm | [7 empty] | 每批
6 |  | 尺寸6 | [11 empty] | 9.3+0.1mm | [14 empty] | 卡尺/0.01mm | [7 empty] | 每批
7 |  | 尺寸7 | [11 empty] | φ6.1±0.1mm |  | 128±0.25mm | 128±0.25mm | 128±0.25mm | 128±0.25mm | 128±0.25mm | 128±0.25mm | 128±0.25mm | 128±0.25mm | 128±0.25mm | 128±0.25mm | 128±0.25mm | 128±0.25mm | 128±0.25mm | 卡尺/0.01mm | [7 empty] | 每批
三 | 三 | 功能
1 |  | 性能要求 | [8 empty] | ［1］ |  |  | 材料为TPE，拉伸强度≥9Mpa，拉伸伸长率不低于590/%，邵氏硬度55±5 | [14 empty] | 核对供应商实验报告 |  | 1次 | [5 empty] | 每批
2 | 2 | 有毒有害物质 | 有毒有害物质 | 有毒有害物质 | 有毒有害物质 | 有毒有害物质 | 有毒有害物质 | 有毒有害物质 | 有毒有害物质 | 有毒有害物质 | ［1］ | ［1］ | ［1］ | 应满足GB/T30512-2014《汽车禁用物质要求》的规定 | 应满足GB/T30512-2014《汽车禁用物质要求》的规定 | 应满足GB/T30512-2014《汽车禁用物质要求》的规定 | 应满足GB/T30512-2014《汽车禁用物质要求》的规定 | 应满足GB/T30512-2014《汽车禁用物质要求》的规定 | 应满足GB/T30512-2014《汽车禁用物质要求》的规定 | 应满足GB/T30512-2014《汽车禁用物质要求》的规定 | 应满足GB/T30512-2014《汽车禁用物质要求》的规定 | 应满足GB/T30512-2014《汽车禁用物质要求》的规定 | 应满足GB/T30512-2014《汽车禁用物质要求》的规定 | 应满足GB/T30512-2014《汽车禁用物质要求》的规定 | 应满足GB/T30512-2014《汽车禁用物质要求》的规定 | 应满足GB/T30512-2014《汽车禁用物质要求》的规定 | 应满足GB/T30512-2014《汽车禁用物质要求》的规定 | 应满足GB/T30512-2014《汽车禁用物质要求》的规定 | 实验报告 |  | 1次 | 1次 | 1次 | 1次 | 1次 | 1次 | 每年 | 每批 | 每批 | 每批 | 每批 | 每批
係員
係員
係員
係員
係員
係員
係員
係員
係員
係員
係員
(15)
(16)
(17)
(19)
(20)
(21)
(22)
(23)
(24)
(27)
(25)
(26)
(28)
(29)
係員
係員
係員
係員
係員
1
2
3
7
4
5
6

## SHT0016544
表单编号：GR-61-00-216
版本号：0/A0 修改状态：无
零部件检查基准书（Ⅰ） | [34 empty] | 页数
1/2
车 型 | [7 empty] | 3.1 |  |  |  |  | 区域 |  |  |  |  | 底座 | [6 empty] | 零件重要度 |  | 一般 |  |  | 判别： | 总成 |  |  |  | 分解
零件号 | [7 empty] | SHT0016544 | [21 empty] | 供应商名: |  |  | ——
零件名称 | [7 empty] | 安全带卷收器固定板 | [21 empty] | 供应商号: |  |  | ——
6
5
4
3
2
1
[15 empty] | 0 |  | 2024.11.2 |  |  |  |  | 新编 | [6 empty] | 苏东 | [5 empty] | 朱朋昌
批 准 |  |  |  |  | 确 认 | [5 empty] | 编 制 |  |  |  | 符号 |  | 年 月 日 |  |  |  |  | 制·修订履历 | [6 empty] | 批 准 |  |  | 确 认 |  |  | 编 制
保存期限： 10 年
零部件检查基准书（Ⅱ） | [33 empty] | 页数
2/2
零件号 | [6 empty] | SHT0016544 | [18 empty] | 零件名称 |  | 安全带卷收器固定板
No. |  | 检测项目 | [7 empty] | 特性类别 |  | 技术要求或规范 | [13 empty] | 检测方法 |  | 检测频率 |  |  | 提交频率 |  |  | 备注
一 |  | 外观
1 | 1 | 外观 | [9 empty] | ①零件外表面应光洁，无尖角、毛刺、裂纹等缺陷 ②方口位置倒角处理 | [13 empty] | 目测 |  | 按照GB2828-2012抽样表一般检验水平I执行，详见附表 |  |  | 每批
二 | 二 | 尺寸
1 | 2 | 尺寸1 | B基准孔孔径 | B基准孔孔径 | B基准孔孔径 | B基准孔孔径 | B基准孔孔径 | B基准孔孔径 | B基准孔孔径 |  |  | 6.5+0.5mm | 128±0.25mm | 128±0.25mm | 128±0.25mm | 128±0.25mm | 128±0.25mm | 128±0.25mm | 128±0.25mm | 128±0.25mm | 128±0.25mm | 128±0.25mm | 128±0.25mm | 128±0.25mm | 128±0.25mm | 卡尺/0.01mm |  | 按照GB2828-2012抽样表一般检验水平Ⅰ执行,详见附表 |  |  | 每批
2 |  | 尺寸2 | [9 empty] | 26.5±1mm | 128±0.25mm | 128±0.25mm | 128±0.25mm | 128±0.25mm | 128±0.25mm | 128±0.25mm | 128±0.25mm | 128±0.25mm | 128±0.25mm | 128±0.25mm | 128±0.25mm | 128±0.25mm | 128±0.25mm | 卡尺/0.01mm |  |  |  |  | 每批
3 |  | 尺寸3 | [9 empty] | 30±1mm | 128±0.25mm | 128±0.25mm | 128±0.25mm | 128±0.25mm | 128±0.25mm | 128±0.25mm | 128±0.25mm | 128±0.25mm | 128±0.25mm | 128±0.25mm | 128±0.25mm | 128±0.25mm | 128±0.25mm | 卡尺/0.01mm |  |  |  |  | 每批
4 |  | 尺寸4 | [9 empty] | 13±0.5mm | [13 empty] | 卡尺/0.01mm |  |  |  |  | 每批
5 |  | 尺寸5 | [9 empty] | 45.5±1mm | [13 empty] | 卡尺/0.01mm |  |  |  |  | 每批
三 | 三 | 功能
1 | 1 | 材质和性能 | [9 empty] | E235+CR1材质和性能满足EN 10305标准：C≤0.17%，Si≤0.35%，Mn≤1.2%，P≤0.025%，S≤0.025%，Alt≥0.015% 机械性能：抗拉强度≥390MPa,断后伸长率≥7% | [13 empty] | 核对供应商试验报告 |  | 1次 |  |  | 每年
2 | 2 | 禁用物质要求 | [7 empty] | [1] |  | 汽车产品中有毒有害物质应满足GB/T30512-2014《汽车禁用物质要求》中的规定 | [13 empty] | 核对供应商出厂检验报告 |  | 1次 |  |  | 每年
係員
係員
係員
係員
係員
係員
係員
係員
係員
係員
係員
(15)
(16)
(17)
(19)
(20)
(21)
(22)
(23)
(24)
(27)
(25)
(26)
(28)
(29)
係員
係員
係員
係員
係員
1
2
3
4
5

## SHT0016545
表单编号：GR-61-00-216
版本号：0/A0 修改状态：无
零部件检查基准书（Ⅰ） | [34 empty] | 页数
1/2
车 型 | [7 empty] | 3.1 |  |  |  |  | 区域 |  |  |  |  | 底座 | [6 empty] | 零件重要度 |  | 一般 |  |  | 判别： | 总成 |  |  |  | 分解
零件号 | [7 empty] | SHT0016545 | [21 empty] | 供应商名: |  |  | ——
零件名称 | [7 empty] | 纵梁加强板 | [21 empty] | 供应商号: |  |  | ——
6
5
4
3
2
1
[15 empty] | 0 |  | 2024.11.2 |  |  |  |  | 新编 | [6 empty] | 苏东 | [5 empty] | 朱朋昌
批 准 |  |  |  |  | 确 认 | [5 empty] | 编 制 |  |  |  | 符号 |  | 年 月 日 |  |  |  |  | 制·修订履历 | [6 empty] | 批 准 |  |  | 确 认 |  |  | 编 制
保存期限： 10 年
零部件检查基准书（Ⅱ） | [33 empty] | 页数
2/2
零件号 | [6 empty] | SHT0016545 | [18 empty] | 零件名称 |  | 纵梁加强板
No. |  | 检测项目 | [7 empty] | 特性类别 |  | 技术要求或规范 | [13 empty] | 检测方法 |  | 检测频率 |  |  | 提交频率 |  |  | 备注
一 |  | 外观
1 | 1 | 外观 | [9 empty] | ①零件外表面应光洁，无尖角、毛刺、裂纹等缺陷 ②方口位置倒角处理 | [13 empty] | 目测 |  | 按照GB2828-2012抽样表一般检验水平I执行，详见附表 |  |  | 每批
二 | 二 | 尺寸
1 | 2 | 尺寸1 | B基准孔孔径 | B基准孔孔径 | B基准孔孔径 | B基准孔孔径 | B基准孔孔径 | B基准孔孔径 | B基准孔孔径 |  |  | φ5.5＋0.1mm | 128±0.25mm | 128±0.25mm | 128±0.25mm | 128±0.25mm | 128±0.25mm | 128±0.25mm | 128±0.25mm | 128±0.25mm | 128±0.25mm | 128±0.25mm | 128±0.25mm | 128±0.25mm | 128±0.25mm | 卡尺/0.01mm |  | 按照GB2828-2012抽样表一般检验水平Ⅰ执行,详见附表 |  |  | 每批
2 |  | 尺寸2 | [9 empty] | 40±1mm | 128±0.25mm | 128±0.25mm | 128±0.25mm | 128±0.25mm | 128±0.25mm | 128±0.25mm | 128±0.25mm | 128±0.25mm | 128±0.25mm | 128±0.25mm | 128±0.25mm | 128±0.25mm | 128±0.25mm | 卡尺/0.01mm |  |  |  |  | 每批
3 |  | 尺寸3 | [9 empty] | 24±1mm | 128±0.25mm | 128±0.25mm | 128±0.25mm | 128±0.25mm | 128±0.25mm | 128±0.25mm | 128±0.25mm | 128±0.25mm | 128±0.25mm | 128±0.25mm | 128±0.25mm | 128±0.25mm | 128±0.25mm | 卡尺/0.01mm |  |  |  |  | 每批
4 |  | 尺寸4 | [9 empty] | 50±1mm | [13 empty] | 卡尺/0.01mm |  |  |  |  | 每批
5 |  | 尺寸5 | [9 empty] | 14±0.5mm | [13 empty] | 卡尺/0.01mm |  |  |  |  | 每批
三 | 三 | 功能
1 | 1 | 材质和性能 | [9 empty] | E235+CR1材质和性能满足EN 10305标准：C≤0.17%，Si≤0.35%，Mn≤1.2%，P≤0.025%，S≤0.025%，Alt≥0.015% 机械性能：抗拉强度≥390MPa,断后伸长率≥7% | [13 empty] | 核对供应商试验报告 |  | 1次 |  |  | 每年
2 | 2 | 禁用物质要求 | [7 empty] | [1] |  | 汽车产品中有毒有害物质应满足GB/T30512-2014《汽车禁用物质要求》中的规定 | [13 empty] | 核对供应商出厂检验报告 |  | 1次 |  |  | 每年
係員
係員
係員
係員
係員
係員
係員
係員
係員
係員
係員
(15)
(16)
(17)
(19)
(20)
(21)
(22)
(23)
(24)
(27)
(25)
(26)
(28)
(29)
係員
係員
係員
係員
係員
1
2
3
4
5

## SHT0016542
表单编号：GR-61-00-216
版本号：0/A0 修改状态：无
零部件检查基准书（Ⅰ） | [34 empty] | 页数
1/2
车 型 | [7 empty] | 3.1 |  |  |  |  | 区域 |  |  |  |  | 底座 | [6 empty] | 零件重要度 |  | 一般 |  |  | 判别： | 总成 |  |  |  | 分解
零件号 | [7 empty] | SHT0016542 | [21 empty] | 供应商名: |  |  | ——
零件名称 | [7 empty] | 下框横梁 | [21 empty] | 供应商号: |  |  | ——
6
5
4
3
2
1
[15 empty] | 0 |  | 2024.11.2 |  |  |  |  | 新编 | [6 empty] | 苏东 | [5 empty] | 朱朋昌
批 准 |  |  |  |  | 确 认 | [5 empty] | 编 制 |  |  |  | 符号 |  | 年 月 日 |  |  |  |  | 制·修订履历 | [6 empty] | 批 准 |  |  | 确 认 |  |  | 编 制
保存期限： 10 年
零部件检查基准书（Ⅱ） | [33 empty] | 页数
2/2
零件号 | [6 empty] | SHT0016542 | [18 empty] | 零件名称 |  | 下框横梁
No. |  | 检测项目 | [7 empty] | 特性类别 |  | 技术要求或规范 | [13 empty] | 检测方法 |  | 检测频率 |  |  | 提交频率 |  |  | 备注
一 |  | 外观
1 | 1 | 外观 | [9 empty] | ①零件外表面应光洁，无尖角、毛刺、裂纹等缺陷 ②方口位置倒角处理 | [13 empty] | 目测 |  | 按照GB2828-2012抽样表一般检验水平I执行，详见附表 |  |  | 每批
二 | 二 | 尺寸
1 | 2 | 尺寸1 | B基准孔孔径 | B基准孔孔径 | B基准孔孔径 | B基准孔孔径 | B基准孔孔径 | B基准孔孔径 | B基准孔孔径 |  |  | φ8＋0.1mm | 128±0.25mm | 128±0.25mm | 128±0.25mm | 128±0.25mm | 128±0.25mm | 128±0.25mm | 128±0.25mm | 128±0.25mm | 128±0.25mm | 128±0.25mm | 128±0.25mm | 128±0.25mm | 128±0.25mm | 卡尺/0.01mm |  | 按照GB2828-2012抽样表一般检验水平Ⅰ执行,详见附表 |  |  | 每批
2 |  | 尺寸2 | [9 empty] | φ5.5±0.1mm | 128±0.25mm | 128±0.25mm | 128±0.25mm | 128±0.25mm | 128±0.25mm | 128±0.25mm | 128±0.25mm | 128±0.25mm | 128±0.25mm | 128±0.25mm | 128±0.25mm | 128±0.25mm | 128±0.25mm | 卡尺/0.01mm |  |  |  |  | 每批
3 |  | 尺寸3 | [9 empty] | 160±1mm | 128±0.25mm | 128±0.25mm | 128±0.25mm | 128±0.25mm | 128±0.25mm | 128±0.25mm | 128±0.25mm | 128±0.25mm | 128±0.25mm | 128±0.25mm | 128±0.25mm | 128±0.25mm | 128±0.25mm | 卡尺/0.01mm |  |  |  |  | 每批
4 |  | 尺寸4 | [9 empty] | 232±1mm | [13 empty] | 卷尺/1mm |  |  |  |  | 每批
5 |  | 尺寸5 | [9 empty] | 259＋2mm | [13 empty] | 卷尺/1mm |  |  |  |  | 每批
6 |  | 尺寸6 | [9 empty] | 33±0.5mm | [13 empty] | 卡尺/0.01mm
7 |  | 尺寸7 | [9 empty] | 38＋0.2mm | [13 empty] | 卡尺/0.01mm
8 |  | 尺寸8 | [9 empty] | 14±0.5mm | [13 empty] | 卡尺/0.01mm
三 | 三 | 功能
1 | 1 | 材质和性能 | [9 empty] | E235+CR1材质和性能满足EN 10305标准：C≤0.17%，Si≤0.35%，Mn≤1.2%，P≤0.025%，S≤0.025%，Alt≥0.015% 机械性能：抗拉强度≥390MPa,断后伸长率≥7% | [13 empty] | 核对供应商试验报告 |  | 1次 |  |  | 每年
2 | 2 | 禁用物质要求 | [7 empty] | [1] |  | 汽车产品中有毒有害物质应满足GB/T30512-2014《汽车禁用物质要求》中的规定 | [13 empty] | 核对供应商出厂检验报告 |  | 1次 |  |  | 每年
係員
係員
係員
係員
係員
係員
係員
係員
係員
係員
係員
(15)
(16)
(17)
(19)
(20)
(21)
(22)
(23)
(24)
(27)
(25)
(26)
(28)
(29)
係員
係員
係員
係員
係員
1
2
3
4
5
6
7
8

## SHT0016547
表单编号：GR-61-00-216
版本号：0/A0 修改状态：无
零部件检查基准书（Ⅰ） | [34 empty] | 页数
1/2
车 型 | [7 empty] | 3.1 |  |  |  |  | 区域 |  |  |  |  | 底座 | [6 empty] | 零件重要度 |  | 一般 |  |  | 判别： | 总成 |  |  |  | 分解
零件号 | [7 empty] | SHT0016547 | [21 empty] | 供应商名: |  |  | ——
零件名称 | [7 empty] | 上框后横梁 | [21 empty] | 供应商号: |  |  | ——
6
5
4
3
2
1
[15 empty] | 0 |  | 2024.11.2 |  |  |  |  | 新编 | [6 empty] | 苏东 | [5 empty] | 朱朋昌
批 准 |  |  |  |  | 确 认 | [5 empty] | 编 制 |  |  |  | 符号 |  | 年 月 日 |  |  |  |  | 制·修订履历 | [6 empty] | 批 准 |  |  | 确 认 |  |  | 编 制
保存期限： 10 年
零部件检查基准书（Ⅱ） | [33 empty] | 页数
2/2
零件号 | [6 empty] | SHT0016547 | [18 empty] | 零件名称 |  | 上框后横梁
No. |  | 检测项目 | [7 empty] | 特性类别 |  | 技术要求或规范 | [13 empty] | 检测方法 |  | 检测频率 |  |  | 提交频率 |  |  | 备注
一 |  | 外观
1 | 1 | 外观 | [9 empty] | ①零件外表面应光洁，无尖角、毛刺、裂纹等缺陷 ②方口位置倒角处理 | [13 empty] | 目测 |  | 按照GB2828-2012抽样表一般检验水平I执行，详见附表 |  |  | 每批
二 | 二 | 尺寸
1 | 2 | 尺寸1 | B基准孔孔径 | B基准孔孔径 | B基准孔孔径 | B基准孔孔径 | B基准孔孔径 | B基准孔孔径 | B基准孔孔径 |  |  | φ8＋0.1mm | 128±0.25mm | 128±0.25mm | 128±0.25mm | 128±0.25mm | 128±0.25mm | 128±0.25mm | 128±0.25mm | 128±0.25mm | 128±0.25mm | 128±0.25mm | 128±0.25mm | 128±0.25mm | 128±0.25mm | 卡尺/0.01mm |  | 按照GB2828-2012抽样表一般检验水平Ⅰ执行,详见附表 |  |  | 每批
2 |  | 尺寸2 | [9 empty] | φ13＋0.1mm | [13 empty] | 卡尺/0.01mm |  |  |  |  | 每批
3 |  | 尺寸3 | [9 empty] | φ5.5±0.1mm | 128±0.25mm | 128±0.25mm | 128±0.25mm | 128±0.25mm | 128±0.25mm | 128±0.25mm | 128±0.25mm | 128±0.25mm | 128±0.25mm | 128±0.25mm | 128±0.25mm | 128±0.25mm | 128±0.25mm | 卡尺/0.01mm |  |  |  |  | 每批
4 |  | 尺寸4 | [9 empty] | φ6.5＋0.1mm | [13 empty] | 卡尺/0.01mm |  |  |  |  | 每批
5 |  | 尺寸5 | [9 empty] | φ10±0.1mm | [13 empty] | 卡尺/0.01mm |  |  |  |  | 每批
6 |  | 尺寸6 | [9 empty] | φ6.0＋0.1mm | [13 empty] | 卡尺/0.01mm
7 |  | 尺寸7 | [9 empty] | 44±0.5mm | [13 empty] | 卡尺/0.01mm
8 |  | 尺寸8 | [9 empty] | 38＋0.2mm | [13 empty] | 卡尺/0.01mm
9 |  | 尺寸9 | [9 empty] | 32±0.5mm | [13 empty] | 卡尺/0.01mm
10 |  | 尺寸10 | [9 empty] | 19±0.2mm | [13 empty] | 卡尺/0.01mm
11 |  | 尺寸11 | [9 empty] | 12±0.5mm | [13 empty] | 卡尺/0.01mm
12 |  | 尺寸12 | [9 empty] | 130±0.5mm | [13 empty] | 卡尺/0.01mm
13 |  | 尺寸13 | [9 empty] | 232±0.5mm | [13 empty] | 卡尺/0.01mm
14 |  | 尺寸14 | [9 empty] | 300±0.5mm | [13 empty] | 卡尺/0.01mm
15 |  | 尺寸15 | [9 empty] | 334±0.5mm | [13 empty] | 卡尺/0.01mm
三 | 三 | 功能
1 | 1 | 材质和性能 | [9 empty] | E235+CR1材质和性能满足EN 10305标准：C≤0.17%，Si≤0.35%，Mn≤1.2%，P≤0.025%，S≤0.025%，Alt≥0.015% 机械性能：抗拉强度≥390MPa,断后伸长率≥7% | [13 empty] | 核对供应商试验报告 |  | 1次 |  |  | 每年
2 | 2 | 禁用物质要求 | [7 empty] | [1] |  | 汽车产品中有毒有害物质应满足GB/T30512-2014《汽车禁用物质要求》中的规定 | [13 empty] | 核对供应商出厂检验报告 |  | 1次 |  |  | 每年
係員
係員
係員
係員
係員
係員
係員
係員
係員
係員
係員
(15)
(16)
(17)
(19)
(20)
(21)
(22)
(23)
(24)
(27)
(25)
(26)
(28)
(29)
係員
係員
係員
係員
係員
1
2
3
4
5
6
7
8
9
10
12
11
13
14
15

## SHT0017050
表单编号：GR-61-00-216
版本号：0/A0 修改状态：无
零部件检查基准书（Ⅰ） | [27 empty] | 页数
1/2
车 型 | [7 empty] | 3.1 |  |  |  |  | 区域 |  |  | 底座 |  | 零件重要度 |  | 一般 |  |  | 判别： | 总成 |  |  |  | 分解
零件号 | [7 empty] | SHT0017050 | [14 empty] | 供应商名: |  |  | ——
零件名称 | [7 empty] | 座框前横梁 | [14 empty] | 供应商号: |  |  | ——
6
5
4
3
2
1
[14 empty] | 0 | 2024.11.2 |  | 新编 |  |  |  |  | 苏东 | [5 empty] | 朱朋昌
批 准 |  |  |  |  | 确 认 | [5 empty] | 编 制 |  |  | 符号 | 年 月 日 |  | 制·修订履历 |  |  |  |  | 批 准 |  |  | 确 认 |  |  | 编 制
保存期限： 10 年
零部件检查基准书（Ⅱ） | [26 empty] | 页数
2/2
零件号 | [6 empty] | SHT0017050 | [11 empty] | 零件名称 |  | 座框前横梁
No. |  | 检测项目 | [7 empty] | 特性类别 |  | 技术要求或规范 | [6 empty] | 检测方法 |  | 检测频率 |  |  | 提交频率 |  |  | 备注
一 |  | 外观
1 | 1 | 外观 | [9 empty] | ①零件外表面应光洁，无尖角、毛刺、裂纹等缺陷 ②方口位置倒角处理 | [6 empty] | 目测 |  | 按照GB2828-2012抽样表一般检验水平I执行，详见附表 |  |  | 每批
二 | 二 | 尺寸
1 | 2 | 尺寸1 | B基准孔孔径 | B基准孔孔径 | B基准孔孔径 | B基准孔孔径 | B基准孔孔径 | B基准孔孔径 | B基准孔孔径 |  |  | 354＋1mm | [6 empty] | 卡尺/0.01mm |  | 按照GB2828-2012抽样表一般检验水平Ⅰ执行,详见附表 |  |  | 每批
2 |  | 尺寸2 | [9 empty] | 32＋1mm | [6 empty] | 卡尺/0.01mm |  |  |  |  | 每批
3 |  | 尺寸3 | [9 empty] | 17±0.5mm | [6 empty] | 卡尺/0.01mm |  |  |  |  | 每批
4 |  | 尺寸4 | [9 empty] | φ5.5＋0.1mm | [6 empty] | 卡尺/0.01mm |  |  |  |  | 每批
5 |  | 尺寸5 | [9 empty] | 269±0.5mm | [6 empty] | 卡尺/0.01mm |  |  |  |  | 每批
6 |  | 尺寸6 | [9 empty] | φ6.0＋0.1mm | [6 empty] | 卡尺/0.01mm |  |  |  |  | 每批
7 |  | 尺寸7 | [9 empty] | φ4.9＋0.1mm | [6 empty] | 卡尺/0.01mm |  |  |  |  | 每批
8 |  | 尺寸8 | [9 empty] | 34±0.5mm | [6 empty] | 卡尺/0.01mm |  |  |  |  | 每批
9 |  | 尺寸9 | [9 empty] | φ4.9＋0.1mm | [6 empty] | 卡尺/0.01mm |  |  |  |  | 每批
10 |  | 尺寸10 | [9 empty] | φ4.9＋0.1mm | [6 empty] | 卡尺/0.01mm |  |  |  |  | 每批
11 |  | 尺寸11 | [9 empty] | φ4.9＋0.1mm | [6 empty] | 卡尺/0.01mm |  |  |  |  | 每批
三 | 三 | 功能
1 | 1 | 材质和性能 | [9 empty] | E235+CR1材质和性能满足EN 10305标准：C≤0.17%，Si≤0.35%，Mn≤1.2%，P≤0.025%，S≤0.025%，Alt≥0.015% 机械性能：抗拉强度≥390MPa,断后伸长率≥7% | [6 empty] | 核对供应商试验报告 |  | 1次 |  |  | 每年
2 | 2 | 禁用物质要求 | [7 empty] | [1] |  | 汽车产品中有毒有害物质应满足GB/T30512-2014《汽车禁用物质要求》中的规定 | [6 empty] | 核对供应商出厂检验报告 |  | 1次 |  |  | 每年
係員
係員
係員
係員
係員
係員
係員
係員
係員
係員
係員
(15)
(16)
(17)
(19)
(20)
(21)
(22)
(23)
(24)
(27)
(25)
(26)
(28)
(29)
係員
係員
係員
係員
係員
1
2
3
4
5
6
7
8
9
10
11

## SHT0017055
表单编号：GR-61-00-216
版本号：0/A0 修改状态：无
零部件检查基准书（Ⅰ） | [34 empty] | 页数
1/2
车 型 | [7 empty] | 3.1 |  |  |  |  | 区域 |  |  |  |  | 底座 | [6 empty] | 零件重要度 |  | 一般 |  |  | 判别： | 总成 |  |  |  | 分解
零件号 | [7 empty] | SHT0017055 | [21 empty] | 供应商名: |  |  | ——
零件名称 | [7 empty] | 座盆限位 | [21 empty] | 供应商号: |  |  | ——
6
5
4
3
2
1
[15 empty] | 0 |  | 2024.11.2 |  |  |  |  | 新编 | [6 empty] | 苏东 | [5 empty] | 朱朋昌
批 准 |  |  |  |  | 确 认 | [5 empty] | 编 制 |  |  |  | 符号 |  | 年 月 日 |  |  |  |  | 制·修订履历 | [6 empty] | 批 准 |  |  | 确 认 |  |  | 编 制
保存期限： 10 年
零部件检查基准书（Ⅱ） | [33 empty] | 页数
2/2
零件号 | [6 empty] | SHT0017055 | [18 empty] | 零件名称 |  | 座盆限位
No. |  | 检测项目 | [7 empty] | 特性类别 |  | 技术要求或规范 | [13 empty] | 检测方法 |  | 检测频率 |  |  | 提交频率 |  |  | 备注
一 |  | 外观
1 | 1 | 外观 | [9 empty] | ①零件外表面应光洁，无尖角、毛刺、裂纹等缺陷 ②方口位置倒角处理 | [13 empty] | 目测 |  | 按照GB2828-2012抽样表一般检验水平I执行，详见附表 |  |  | 每批
二 | 二 | 尺寸
1 | 2 | 尺寸1 | B基准孔孔径 | B基准孔孔径 | B基准孔孔径 | B基准孔孔径 | B基准孔孔径 | B基准孔孔径 | B基准孔孔径 |  |  | 19±1mm | 128±0.25mm | 128±0.25mm | 128±0.25mm | 128±0.25mm | 128±0.25mm | 128±0.25mm | 128±0.25mm | 128±0.25mm | 128±0.25mm | 128±0.25mm | 128±0.25mm | 128±0.25mm | 128±0.25mm | 卡尺/0.01mm |  | 按照GB2828-2012抽样表一般检验水平Ⅰ执行,详见附表 |  |  | 每批
2 |  | 尺寸2 | [9 empty] | 12±1mm | 128±0.25mm | 128±0.25mm | 128±0.25mm | 128±0.25mm | 128±0.25mm | 128±0.25mm | 128±0.25mm | 128±0.25mm | 128±0.25mm | 128±0.25mm | 128±0.25mm | 128±0.25mm | 128±0.25mm | 卡尺/0.01mm |  |  |  |  | 每批
三 | 三 | 功能
1 | 1 | 材质和性能 | [9 empty] | E235+CR1材质和性能满足EN 10305标准：C≤0.17%，Si≤0.35%，Mn≤1.2%，P≤0.025%，S≤0.025%，Alt≥0.015% 机械性能：抗拉强度≥390MPa,断后伸长率≥7% | [13 empty] | 核对供应商试验报告 |  | 1次 |  |  | 每年
2 | 2 | 禁用物质要求 | [7 empty] | [1] |  | 汽车产品中有毒有害物质应满足GB/T30512-2014《汽车禁用物质要求》中的规定 | [13 empty] | 核对供应商出厂检验报告 |  | 1次 |  |  | 每年
係員
係員
係員
係員
係員
係員
係員
係員
係員
係員
係員
(15)
(16)
(17)
(19)
(20)
(21)
(22)
(23)
(24)
(27)
(25)
(26)
(28)
(29)
係員
係員
係員
係員
係員
1
2

## SHT0017051
表单编号：GR-61-00-216
版本号：0/A0 修改状态：无
零部件检查基准书（Ⅰ） | [34 empty] | 页数
1/2
车 型 | [7 empty] | 3.1 |  |  |  |  | 区域 |  |  |  |  | 底座 | [6 empty] | 零件重要度 |  | 一般 |  |  | 判别： | 总成 |  |  |  | 分解
零件号 | [7 empty] | SHT0017051 | [21 empty] | 供应商名: |  |  | ——
零件名称 | [7 empty] | 座框后横梁 | [21 empty] | 供应商号: |  |  | ——
6
5
4
3
2
1
[15 empty] | 0 |  | 2024.11.2 |  |  |  |  | 新编 | [6 empty] | 苏东 | [5 empty] | 朱朋昌
批 准 |  |  |  |  | 确 认 | [5 empty] | 编 制 |  |  |  | 符号 |  | 年 月 日 |  |  |  |  | 制·修订履历 | [6 empty] | 批 准 |  |  | 确 认 |  |  | 编 制
保存期限： 10 年
零部件检查基准书（Ⅱ） | [33 empty] | 页数
2/2
零件号 | [6 empty] | SHT0017051 | [18 empty] | 零件名称 |  | 座框后横梁
No. |  | 检测项目 | [7 empty] | 特性类别 |  | 技术要求或规范 | [13 empty] | 检测方法 |  | 检测频率 |  |  | 提交频率 |  |  | 备注
一 |  | 外观
1 | 1 | 外观 | [9 empty] | ①零件外表面应光洁，无尖角、毛刺、裂纹等缺陷 ②方口位置倒角处理 | [13 empty] | 目测 |  | 按照GB2828-2012抽样表一般检验水平I执行，详见附表 |  |  | 每批
二 | 二 | 尺寸
1 | 2 | 尺寸1 | B基准孔孔径 | B基准孔孔径 | B基准孔孔径 | B基准孔孔径 | B基准孔孔径 | B基准孔孔径 | B基准孔孔径 |  |  | φ10＋0.1mm | 128±0.25mm | 128±0.25mm | 128±0.25mm | 128±0.25mm | 128±0.25mm | 128±0.25mm | 128±0.25mm | 128±0.25mm | 128±0.25mm | 128±0.25mm | 128±0.25mm | 128±0.25mm | 128±0.25mm | 卡尺/0.01mm |  | 按照GB2828-2012抽样表一般检验水平Ⅰ执行,详见附表 |  |  | 每批
2 |  | 尺寸2 | [9 empty] | φ8＋0.2mm | 128±0.25mm | 128±0.25mm | 128±0.25mm | 128±0.25mm | 128±0.25mm | 128±0.25mm | 128±0.25mm | 128±0.25mm | 128±0.25mm | 128±0.25mm | 128±0.25mm | 128±0.25mm | 128±0.25mm | 卡尺/0.01mm |  |  |  |  | 每批
3 |  | 尺寸3 | [9 empty] | φ25.5＋0.2mm | 128±0.25mm | 128±0.25mm | 128±0.25mm | 128±0.25mm | 128±0.25mm | 128±0.25mm | 128±0.25mm | 128±0.25mm | 128±0.25mm | 128±0.25mm | 128±0.25mm | 128±0.25mm | 128±0.25mm | 卡尺/0.01mm |  |  |  |  | 每批
4 |  | 尺寸4 | [9 empty] | φ33.5＋0.2mm | 128±0.25mm | 128±0.25mm | 128±0.25mm | 128±0.25mm | 128±0.25mm | 128±0.25mm | 128±0.25mm | 128±0.25mm | 128±0.25mm | 128±0.25mm | 128±0.25mm | 128±0.25mm | 128±0.25mm | 卷尺/1mm |  |  |  |  | 每批
5 |  | 尺寸5 | [9 empty] | 123±0.5mm | [13 empty] | 卷尺/1mm |  |  |  |  | 每批
6 |  | 尺寸6 | [9 empty] | 300±0.5mm | [13 empty] | 卡尺/0.01mm |  |  |  |  | 每批
7 |  | 尺寸7 | [9 empty] | 334±0.25mm | [13 empty] | 卡尺/0.01mm |  |  |  |  | 每批
8 |  | 尺寸8 | [9 empty] | 12±0.5mm | [13 empty] | 卡尺/0.01mm |  |  |  |  | 每批
三 | 三 | 功能
1 | 1 | 材质和性能 | [9 empty] | E235+CR1材质和性能满足EN 10305标准：C≤0.17%，Si≤0.35%，Mn≤1.2%，P≤0.025%，S≤0.025%，Alt≥0.015% 机械性能：抗拉强度≥390MPa,断后伸长率≥7% | [13 empty] | 核对供应商试验报告 |  | 1次 |  |  | 每年
2 | 2 | 禁用物质要求 | [7 empty] | [1] |  | 汽车产品中有毒有害物质应满足GB/T30512-2014《汽车禁用物质要求》中的规定 | [13 empty] | 核对供应商出厂检验报告 |  | 1次 |  |  | 每年
係員
係員
係員
係員
係員
係員
係員
係員
係員
係員
係員
(15)
(16)
(17)
(19)
(20)
(21)
(22)
(23)
(24)
(27)
(25)
(26)
(28)
(29)
係員
係員
係員
係員
係員
1
2
3
4
5
6
7
8