## 零件检查基准书I
零件检查基准书(I) | [17 empty] | 页数
[18 empty] | 第2页 | 共4页
车 型 |  |  |  | （19） |  | 系统 |  |  |  | 车身(20) |  | 零件重要度 | 一般(21)
零件号 |  |  |  | (22)A66810000022 | [10 empty] | 供应商名称: |  | 光华荣昌
零件 名称 |  | 中文 |  | 副驾驶员座椅安装支架(23) | [10 empty] | 供应商代码: |  | (25)
| 零件图： | [5 empty] | (26)
6
5
4
3
2
1
[8 empty] | 0 | [7 empty] | ——
审核3（IQC） |  |  | 审核2（技术中心） |  | 审核1（SQE） |  |  | 符号 | 年 月 日 |  | 编制·修订履历 |  |  | 批准 |  | 审核 |  | 编制
BFDA公司(28) | [7 empty] | 供应商(27)
係員
係員
係員
係員
係員
(15)
(16)
(17)
(18)
(19)
(20)
(21)
(22)
(23)
(24)
(27)
(25)
(26)
√
係員
2
3
1
5
4

## 零件检查基准书Ⅱ
零件检查基准书（Ⅱ） | [6 empty] | 页数
第3页 共4页
零件号： |  | (29)A668100000022 |  | 零件名称： | (30)副驾驶员座椅安装支架
No. （31） | 检测项目 （32） | 特性类别 （33） | 技术要求或规范(34) | 检测方法 （35） | 供方检测周期 （36） | BFDA检测周期 （37） | 备注 （38）
图纸要求
一 | 外观
1 | 总成外观 | C | 总成外观应无破损、开裂，污垢 | 目视/样件 | 全数 | 5件/批 | 供应商提供相关报告 （每批提供）
2 | 总成外观 | C | 表面黑色电泳漆，无破损，无尖角毛刺 | 目视/样件 | 全数 | 5件/批 | 供应商提供相关报告 （每批提供）
二 | 尺寸
1 | 底座安装孔径 | B | φ12±0.2 | 游标卡尺 | 5件/批 | 5件/批 | 供应商提供相关报告 （每批提供）
2 | 底座安装孔径 | B | φ11±0.2 | 游标卡尺 | 5件/批 | 5件/批 | 供应商提供相关报告 （每批提供）
3 | 底座安装孔距离 | B | 200±0.5 | 游标卡尺 | 5件/批 | 5件/批 | 供应商提供相关报告 （每批提供）
4 | 底座安装孔距离 | B | 240±0.5 | 游标卡尺 | 5件/批 | 5件/批 | 供应商提供相关报告 （每批提供）
5 | 底座安装孔距离 | B | 128±0.5 | 游标卡尺 | 5件/批 | 5件/批 | 供应商提供相关报告 （每批提供）
四 | 功能
1 | 支架安装 | A | 螺纹孔无焊渣，孔位无偏移，安装表面平整 | 目视/样件 | 全数 | 5件/批 | 供应商提供相关报告 （每批提供）
五 | 性能
1 | 盐雾试验 | A | 金属骨架部分喷漆/电泳Q/FT B039，黑色；盐雾试验144h， | 盐雾试验箱 | 年度试验 1次/年 | —— | 供应商提供相关报告
备注 | （39）供应商每批都要提供和基准书相对应的检验报告（包含材质外观尺寸功能性能） 并提图纸或DVP供型式试验报告（已提供标注提供日期，未提供填写最安全的提供日期） 未按照日期提供的将根据相关规定进行考核