## 零件检查基准书I
零件检查基准书(I) | [17 empty] | 页数
[18 empty] | 第2页 | 共4页
车 型 |  |  |  | （19） |  | 系统 |  |  |  | 车身(20) |  | 零件重要度 | 一般(21)
零件号 |  |  |  | (22)A668100000011 | [10 empty] | 供应商名称: |  | 24
零件 名称 |  | 中文 |  | 副驾驶员座椅总成(23) | [10 empty] | 供应商代码: |  | (25)
| 零件图： | [5 empty] | (26)
6
5
4
3
2
1
[8 empty] | 0 | [7 empty] | ——
审核3（IQC） |  |  | 审核2（技术中心） |  | 审核1（SQE） |  |  | 符号 | 年 月 日 |  | 编制·修订履历 |  |  | 批准 |  | 审核 |  | 编制
BFDA公司(28) | [7 empty] | 供应商(27)
係員
係員
係員
係員
係員
(15)
(16)
(17)
(18)
(19)
(20)
(21)
(22)
(23)
(24)
(27)
(25)
(26)
√
係員
2
1
3
8
4
7
5
6

## 零件检查基准书Ⅱ
零件检查基准书（Ⅱ） | [6 empty] | 页数
第3页 共4页
零件号： |  | (29)A668100000011 |  | 零件名称： | (30)副驾驶员座椅总成
No. （31） | 检测项目 （32） | 特性类别 （33） | 技术要求或规范(34) | 检测方法 （35） | 供方检测周期 （36） | BFDA检测周期 （37） | 备注 （38）
图纸要求
一 | 外观
1 | 总成外观 | C | 总成外观应无破损、开裂，污垢及缝线的开裂 | 目视/样件 | 全数 | 5件/批 | 供应商提供相关报告 （每批提供）
2 | 总成外观 | C | 在座椅靠背角度调节范围内，调节座椅角度时，从护板的间隙中不允许看到泡沫 | 目视/样件 | 全数 | 5件/批 | 供应商提供相关报告 （每批提供）
3 | 总成外观 | C | 从护板的间隙可见到的内部结构涂成黑色 | 目视/样件 | 全数 | 5件/批 | 供应商提供相关报告 （每批提供）
4 | 总成外观 | C | 内部物（泡沫、骨架）不能再护面表面顶出线痕 | 目视/样件 | 全数 | 5件/批 | 供应商提供相关报告 （每批提供）
二 | 尺寸
1 | 座垫宽度 | B | 507.5±10 | 卷尺 | 5件/批 | 5件/批 | 供应商提供相关报告 （每批提供）
2 | 靠背宽度 | B | 508.2±10 | 卷尺 | 5件/批 | 5件/批 | 供应商提供相关报告 （每批提供）
3 | 滑轨前后调节 | B | 210±5 | 游标卡尺 | 5件/批 | 5件/批 | 供应商提供相关报告 （每批提供）
4 | 底座安装孔径 | B | φ12±0.2 | 游标卡尺 | 5件/批 | 5件/批 | 供应商提供相关报告 （每批提供）
5 | 底座安装孔径 | B | φ9±0.2 | 游标卡尺 | 5件/批 | 5件/批 | 供应商提供相关报告 （每批提供）
6 | 底座安装孔距离 | B | 230±0.5 | 游标卡尺 | 5件/批 | 5件/批 | 供应商提供相关报告 （每批提供）
7 | 底座安装孔距离 | B | 128±0.5 | 游标卡尺 | 5件/批 | 5件/批 | 供应商提供相关报告 （每批提供）
8 | 底座安装孔距离 | B | 530±0.5 | 游标卡尺 | 5件/批 | 5件/批 | 供应商提供相关报告 （每批提供）
四 | 功能
1 | 扶手 | A | 扶手上下调节 | 测试 | 全数 | 5件/批 | 供应商提供相关报告 （每批提供）
2 | 靠背 | A | 靠背角度调节，每当锁止可靠，手柄操作无卡滞，释放能自由复位 | 测试 | 全数 | 5件/批 | 供应商提供相关报告 （每批提供）
3 | 安全带 | A | 织带外观清洁无油污，破损；锁扣锁止和解锁功能正常，解锁后安全带自由回弹到位，快速抽拉能锁止，伸缩顺畅，无阻滞； | 测试 | 全数 | 5件/批 | 供应商提供相关报告 （每批提供）
五 | 性能
1 | 盐雾试验 | A | 金属骨架部分喷漆/电泳Q/FT B039，黑色；盐雾试验144h， | 盐雾试验箱 | 年度试验 1次/年 | —— | 供应商提供相关报告
2 | 发泡 | A | 泡沫为冷熟化模压聚氨酯泡沫，其密度为：坐垫（60~70）kg/m3，靠背（55~65）kg/m3 | 专用试验机 | 年度试验 1次/年 | —— | 供应商提供相关报告
3 | 阻燃特性 | A | GB8410 | 认证机构 | 年度试验 1次/年 | —— | 供应商提供相关报告
4 | 座椅强制法规 | A | GB 15083《汽车座椅、座椅固定装置及头枕强度要求和试验方法》 | 认证机构 | 年度试验 1次/年 | —— | 供应商提供相关报告
5 | 座椅强制法规 | A | GB 11550《汽车座椅头枕强度要求和试验方法》 | 认证机构 | 年度试验 1次/年 | —— | 供应商提供相关报告
6 | 座椅强制法规 | A | GB 14167《汽车安全带安装固定点、ISOFIX固定点系统及上拉固定点》 | 认证机构 | 年度试验 1次/年 | —— | 供应商提供相关报告
7 | VOC | A | DVP | 专用试验机 | 年度试验 1次/年 | —— | 供应商提供相关报告
8 | 气味性 | A | DVP | 专用试验机 | 年度试验 1次/年 | —— | 供应商提供相关报告
9 | 耐高温性能 | A | DVP | 专用试验机 | 年度试验 1次/年 | —— | 供应商提供相关报告
10 | 耐低温性能 | A | DVP | 专用试验机 | 年度试验 1次/年 | —— | 供应商提供相关报告
11 | 耐热循环性能 | A | DVP | 专用试验机 | 年度试验 1次/年 | —— | 供应商提供相关报告
12 | 颠簸蠕动试验 | A | DVP | 专用试验机 | 年度试验 1次/年 | —— | 供应商提供相关报告
13 | 人体进出试验 | A | DVP | 专用试验机 | 年度试验 1次/年 | —— | 供应商提供相关报告
备注 | （39）供应商每批都要提供和基准书相对应的检验报告（包含材质外观尺寸功能性能） 并提图纸或DVP供型式试验报告（已提供标注提供日期，未提供填写最安全的提供日期） 未按照日期提供的将根据相关规定进行考核
係員
係員