## 变更记录
轻卡减震平台（底座模块化）EBOM清单
序号 | 时间 | 更改描述 | 来源
1 | 2023-02-28 | 根据实物状态修订BOM：删除SLT0011379-减震器下挂钩
2 | 2023-05-09 | 根据实物状态修订BOM：删除SLT0010565-内绞架加强片、删除SLT0010559-外绞架加强片
3 | 2023-05-16 | 增加：SLT0011733-下底板焊接分总成、SLT0011732-减震器下底板 | ECR0009288
4 | 2023-05-16 | 修订：SLT0010550-下底板焊接总成、SLT0010660-下底板焊接分总成、SLT0010545-减震器下底板、SLT0010546-直线阀下支架用量 | ECR0009288
5 | 2023-05-16 | 修订：SLT0010532-直线阀连接轴用量 | ECR0009288
6 | 2023-05-16 | 增加：SLT0011656-阻尼器总成 | ECR0009288
7 | 2023-05-16 | 修订：SLT0010563-阻尼器总成用量 | ECR0009288
8 | 2023-08-23 | 增加：SHT0002205-锁片 | ECR0009587
9 | 2023-08-23 | 取消：BFA0000391-开口挡圈 | ECR0009587
10 | 2023-08-31 | 修订：上、下盖板，调角器、滑轨连接板、座垫后端固定钣金材料变更为SAPH440 | ECR0009664
11 | 2023-08-31 | 修订：SLT0010540-滚轮下滑槽变更为SLT0010564-滚轮上滑槽 | ECR0009664
12 | 2023-08-31 | 修订：欧马可直线阀下固定轴更改为SLT0011859-直线阀下固定轴 | 修订错误
13 | 2023-09-18 | 修订：SLT0010535-钢轴套1变更为SLT0010948-衬套 | ECR0009724
14 | 2023-09-18 | 取消：SLT0010684-外绞架轴套组件 | ECR0009724
15 | 2023-09-26 | SLT0010547-外绞架支撑板、SLT0010548-内绞架支撑板材质变更为SAPH440 | ECR0009784
16 | 2023-10-20 | 取消：SLT0010852-橡胶防护圈、BCL0010006-气管卡扣 | ECR0009746
17 | 2023-10-20 | 增加：BCL0010024-气管固定夹、BFA0010037-内梅花三角牙自攻螺钉 | ECR0009746
18 | 2023-12-22 | 取消：SLT0010573-下底板固定块组件、SLT0010574-上盖板固定块组件、BFA0010021-内六角花型盘头螺钉 | ECR0009966
19 | 2023-12-22 | 增加：SLT0012028-轻卡绞架下固定块、SLT0012031-轻卡绞架上固定块、BFA0010081-圆柱头内六角全螺纹螺栓、BFA0000028-M6自锁螺母 | ECR0009966
20 | 2024-06-21 | 取消：SLT0011367-下底板焊接总成、SLT0011733-下底板焊接分总成、SLT0011732-减震器下底板、SLT0011859-直线阀下固定轴 | ECR0010584
21 | 2024-06-21 | 修订：一汽、欧马可下底板焊接总成合并为一种（一汽状态），更改欧马可相应用量 | ECR0010584
22 | 2024-06-21 | 取消：SHT0014803-轻卡座椅悬浮阀总成-无腰托、BPC0010161-轻卡悬浮阀气路总成 | ECR0010584
23 | 2024-06-21 | 增加：SLT0012247-轻卡座椅悬浮阀总成-无腰托、SLT0012246-轻卡悬浮阀气路总成 | ECR0010584
24 | 2024-09-03 | 修订：SLT0010534-下限位块，用量更改为1个 | ECR0010875
25 | 2024-09-03 | 取消：SLT0010532-直线阀连接轴、BFA0000285-开口挡圈、BCL0010024-气管固定夹 | ECR0010875
26 | 2024-09-03 | 修订：SLT0012246-轻卡悬浮阀气路总成 更改为SLT0012307-轻卡支架悬浮阀气路总成 SLT0012247-轻卡座椅悬浮阀总成-无腰托 更改为SLT0012308-轻卡支架悬浮阀气路总成（无腰托） | ECR0010875
27 | 2024-09-03 | 增加：BCL0010006-气管卡扣（2*4mm） 用量5个 | ECR0010875
28 | 2024-11-05 | 取消：SLT0010546-直线阀下支架、SLT0010528-直线阀固定轴
29 | 2024-11-05 | 增加陕汽轻卡配置：SLT0012463-减震平台装配总成（欧马可无腰托）

## 减震模块bom
设计: |  |  |  |  | 校核： | [8 empty] | 轻卡减震平台(底座模块化)EBOM清单 | [36 empty] | 零件号 | SLT0010554 | SLT0011538 | SLT0011260 | SLT0012463
会签： | [50 empty] | 中文名称 | 减震平台装配总成 | 减震平台装配总成（无腰托） | 减震平台装配总成 | 减震平台装配总成
批准: | [50 empty] | 规格型号
版本：J | [50 empty] | 车型配置 | 一汽 | 一汽（无腰托） | 福田欧马可 | 陕汽轻卡
说明： | [50 empty] | 重量
价格
序号 | 装配等级 | [9 empty] | QAD | 零件号 | 中文名称 | 零件描述 | 重要度 | 单位 | 图示 | 数据版本 | 图纸号 | 图纸版本 | 是否申请新零件号 | 沿用件 Y/N | 零件类别 | 材料 | 材料标准 | 轮廓尺寸 (长*宽*高) | 重量 （Kg） | 表面处理 | 工艺方式 | 工艺规格 |  |  | 工艺重量(kg) | 材料利用率 | 焊接长度(cm) | 涂装面积(㎡) | 外购/自制 | 供应商/工序 | 供应商联系人 | 实物重量 | 原材料价格 | 材料成本 | 系数 | 目标价 | 采购价格比重 | 采购价格 | 差异价格 | 差差价比率 | 外购/自制 | 价格 | 备注 | 用量 | 用量 | 用量 | 用量
| 0 | 1 | 2 | 3 | 4 | 5 | 6 | 7 | 8 | 9 | [19 empty] | 长 | 宽 | 高
1 |  | 1 | [8 empty] | SLT0010554 | SLT0010554 | 减震平台装配总成 | 一汽 | A | EA |  | B | SLT0010554 |  | Y | N | 装配总成件 | ASSY | —— | 468*447*134 | 13.0653 | —— | 组装 | [7 empty] | 河北自制 | 组装车间 | [10 empty] | 河北自制 |  |  | 1 | 0 | 0 | 0
2 |  | 1 | [8 empty] | SLT0011538 | SLT0011538 | 减震平台装配总成（无腰托） | 一汽（无腰托） | A | EA |  | A | SLT0011538 |  | Y | N | 装配总成件 | ASSY | —— | 468*447*134 | 13.0413 | —— | 组装 | [7 empty] | 河北自制 | 组装车间 | [10 empty] | 河北自制 |  |  | 0 | 1 | 0 | 0
3 |  | 1 | [8 empty] | SLT0011260 | SLT0011260 | 减震平台装配总成 | 福田欧马可 | A | EA |  | A | SLT0011260 |  | Y | N | 装配总成件 | ASSY | —— | 473*448*112 | 13.0336 | —— | 组装 | [7 empty] | 河北自制 | 组装车间 | [10 empty] | 河北自制 |  |  | 0 | 0 | 1 | 0
4 |  | 1 | [8 empty] | SLT0012463 | SLT0012463 | 减震平台装配总成 | 陕汽轻卡 （欧马可无腰托） | A | EA |  |  | SLT0012463 |  |  | N | 装配总成件 | ASSY | —— | 473*448*112 | 13.0336 | —— | 组装 | [7 empty] | 河北自制 | 组装车间 | [13 empty] | 0 | 0 | 0 | 1
5 |  |  | 2 | [7 empty] | SLT0012530 | SLT0012530 | 下底板焊接总成 |  | A | EA |  | B | SLT0010550 |  | Y | N | 焊接总成件 | ASSY | —— | 468*416*71 | 4.0358 | —— | 电泳 | [6 empty] | 0.371 | 河北自制 | 电泳车间 | [10 empty] | 外购 |  | 电泳 | 1 | 1 | 1 | 1
6 |  |  |  | 3 | [6 empty] | SLT0010660 | SLT0010660 | 下底板焊接分总成 |  | A | EA |  | A | SLT0010660 |  | N | Y | 焊接总成件 | ASSY | —— | 464*240*35 | 3.208 | —— | 焊接 | [5 empty] | 32 |  | 河北自制 | 焊接车间 | [10 empty] | 外购 |  |  | 1 | 1 | 1 | 1
7 |  |  |  |  | 4 | [5 empty] | SLT0010545 | SLT0010545 | 减震器下底板 |  | A | EA |  | B | SLT0010545 |  | N | Y | 钣金件 | SAPH440 /T=3.0 | 3.0-Q /BQB 301 SAPH440-Q /BQB 310 | 464*240*28 | 2.98 | —— | 冲压 | 516 | 295 | 3 | 3.5893476 | 83.02% |  |  | 河北外购 | 河北利达金属制品集团有限公司 | [10 empty] | 外购 |  |  | 1 | 1 | 1 | 1
8 |  |  |  |  | 4 | [5 empty] | SLT0010541 | SLT0010541 | 阻尼器支架 |  | A | EA |  | A | SLT0010541 |  | N | Y | 钣金件 | SAPH440 /T=3.0 | 3.0-Q /BQB 301 SAPH440-Q /BQB 310 | 29*29*28 | 0.036 | —— | 冲压 | 88 | 33 | 3 | 0.06847632 | 52.57% |  |  | 河北自制 | 冲压车间 | [10 empty] | 外购 |  |  | 1 | 1 | 1 | 1
[12 empty] | TST0000012 | 板材SAPH4403.0*1250*2500 | [19 empty] | 0.069
[5 empty] | 4 | [5 empty] | SLT0002895 | SLT0002895 | 滚轮上滑槽（加焊道） | [21 empty] | 2 |  | 河北自制 | 冲压车间 | [13 empty] | 2 | 2 | 2 | 2
11 | [5 empty] | 5 |  |  |  |  | SLT0010564 | SLT0010564 | 滚轮上滑槽 |  | A | EA |  | A | SLT0010564 |  | N | Y | 钣金件 | SAPH440 /T=3.0 |  | 57*33*22 | 0.096 | —— | 冲压 | 81 | 77 | 3 | 0.14706846 | 65.28% |  |  | 河北外购 | 黄骅市再兴汽车配件有限公司/河北利达金属制品集团有限公司 | [10 empty] | 外购 |  |  | 2 | 2 | 2 | 2
12 |  |  |  |  | 4 | [5 empty] | SLT0012520 | SLT0012520 | 滑轨左连接板 |  | A | EA |  | A |  |  | N | Y | 钣金件 | SPFH590-3.0 |  | 91*55.5*21.5 | 0.145 | —— | 冲压 | 105 | 73 | 3 | 0.1807407 | 80.23% |  |  | 河北自制 | 冲压车间 | [10 empty] | 外购 |  |  | 2 | 2 | 2 | 2
13 |  |  |  |  | 4 | [5 empty] | SLT0012521 | SLT0012521 | 滑轨右连接板 |  | A | EA |  | B |  |  | N | Y | 钣金件 | SPFH590-3.0 |  | 91*98*56.5 | 0.2689 | —— | 冲压 | 133 | 102 | 3 | 0.31988628 | 84.06% |  |  | 河北自制 | 冲压车间 | [10 empty] | 外购 |  |  | 2 | 2 | 2 | 2
14 |  |  | 2 | [7 empty] | SLT0012528 | SLT0012528 | 一汽上盖板焊接总成 | 一汽 | A | EA |  | B |  |  | Y | N | 焊接总成件 | ASSY | —— | 448*442*81 | 4.4492 | —— | [7 empty] | 0.387 | 河北自制 | 电泳车间 | [10 empty] | 外购 |  | 电泳 | 1 | 1 | 0 | 0
15 |  |  | 2 | [7 empty] | SLT0012529 | SLT0012529 | 欧马可上盖板焊接总成 | 福田欧马可 | A | EA |  | B |  |  | Y | N | 焊接总成件 | ASSY | —— | 461*441*68 | 4.4244 | —— | [6 empty] | 53 |  | 河北自制 | 焊接车间 | [10 empty] | 外购 |  | 电泳 | 0 | 0 | 1 | 1
16 |  |  |  | 3 | [6 empty] | SLT0010659 | SLT0010659 | 上盖板焊接分总成 |  |  | EA |  | A | SLT0010659 |  | N | Y | 焊接总成件 | ASSY | —— | 443*226*52 | 3.2129 | —— | 焊接 | [5 empty] | 10 |  | 过程虚拟件 | [11 empty] | 外购 |  |  | 1 | 1 | 1 | 1
17 |  |  |  |  | 4 | [5 empty] | SLT0010539 | SLT0010539 | 减震器上盖板 |  | A | EA |  | B | SLT0010539 |  | N | Y | 钣金件 | SAPH440 /T=3.0 | 3.0-Q /BQB 301 SAPH440-Q /BQB 310 | 443*226*42 | 2.9852 | —— | 冲压 | 507 | 286 | 3 | 3.41914716 | 87.31% |  |  | 河北外购 | 河北利达金属制品集团有限公司 | [10 empty] | 外购 |  |  | 1 | 1 | 1 | 1
18 |  |  |  |  | 4 | [5 empty] | SLT0010541 | SLT0010541 | 阻尼器支架 |  | A | EA |  | A | SLT0010541 |  | N | Y | 钣金件 | SAPH440 /T=3.0 |  | 29*29*28 | 0.0357 | —— | 冲压 | 88 | 33 | 3 | 0.06847632 | 52.13% |  |  | 河北自制 | 冲压车间 | [10 empty] | 外购 |  |  | 1 | 1 | 1 | 1
[12 empty] | TST0000012 | 板材SAPH4403.0*1250*2500 | [19 empty] | 0.069
19 |  |  |  |  | 4 | [5 empty] | SLT0002895 | SLT0002895 | 滚轮上滑槽（加焊道） | [21 empty] | 2 |  | 河北自制 | 冲压车间 | [10 empty] | 2 | 2 |  | 2 | 2 | 2 | 2
21 | [5 empty] | 5 |  |  |  |  | SLT0010564 | SLT0010564 | 滚轮上滑槽 |  | A | EA |  | A | SLT0010564 |  | N | Y | 钣金件 | SAPH440 /T=3.0 |  | 57*33*22 | 0.096 | —— | 冲压 | 81 | 77 | 3 | 0.14706846 | 65.28% |  |  | 河北外购 | 黄骅市再兴汽车配件有限公司/河北利达金属制品集团有限公司 | [10 empty] | 外购 |  |  | 2 | 2 | 2 | 2
22 |  |  |  | 3 | [8 empty] | 左调角器焊接组件 |  | A | EA |  | A |  |  | Y | N | 焊接总成件 | ASSY | —— | 110*59.5*28.5 | 0.217 | —— | 焊接 | [5 empty] | 5.024 |  | 河北自制 | 冲压车间 | [10 empty] | 外购 |  |  | 1 | 1 | 1 | 1
23 |  |  |  |  | 4 | [5 empty] | SLT0012525 | SLT0012525 | 调角器左连接板 |  | A | EA |  | A |  |  | Y | N | 钣金件 | SPFH590-3.0 |  | 110*59.5*28.5 | 0.2032 | —— | 冲压 | 135 | 85 | 3 | 0.2705805 | 75.1% |  |  | 河北自制 | 冲压车间 | [10 empty] | 外购 |  |  | 1 | 1 | 1 | 1
24 |  |  |  |  | 4 | [5 empty] | BFA0000518 | BFA0000518 | 焊接方螺母 | Q37108 | A | EA |  | A |  |  | N | Y | 标准件 | 钢 |  | 14*14*7.5 | 0.0069 | —— | [8 empty] | 河北外购 | 北京浦东三浦标准件有限公司/上锐(常州)供应链管理有限公司 | [10 empty] | 外购 |  |  | 2 | 2 | 2 | 2
25 |  |  |  | 3 | [8 empty] | 右调角器焊接组件 |  | A | EA |  | A |  |  | Y | N | 焊接总成件 | ASSY |  | 110*101.5*62 | 0.3949 | —— | 焊接 | [5 empty] | 8.792 |  | 河北自制 | 冲压车间 | [10 empty] | 外购 |  |  | 1 | 1 | 0 | 0
26 |  |  |  |  | 4 | [5 empty] | SLT0012526 | SLT0012526 | 调角器右连接板 |  | A | EA |  | A |  |  | Y | N | 钣金件 | SPFH590-3.0 |  | 110*101.5*50 | 0.3537 | —— | 冲压 | 145 | 137 | 3 | 0.4684167 | 75.51% |  |  | 河北自制 | 冲压车间 | [10 empty] | 外购 |  |  | 1 | 1 | 0 | 0
27 |  |  |  |  | 4 | [5 empty] | SLT0012532 | SLT0012532 | 螺柱 | [10 empty] | 35# |  | 14*14*12 | 0.0206 | —— | 机加 |  |  |  | 0.0239893488 | 85.87% |  |  | 河北外购 | [11 empty] | 外购 |  |  | 2 | 2 | 0 | 0
28 |  |  |  | 3 | [8 empty] | 右调角器焊接组件 |  | A | EA |  | A |  |  | Y | N | 焊接总成件 | ASSY |  | 110*101.5*50 | 0.3675 | —— | 焊接 | [5 empty] | 5.024 |  | 河北自制 | 冲压车间 | [10 empty] | 外购 |  |  | 0 | 0 | 1 | 1
29 |  |  |  |  | 4 | [5 empty] | SLT0012526 | SLT0012526 | 调角器右连接板 |  | A | EA |  | A |  |  | Y | N | 钣金件 | SPFH590-3.0 |  | 110*101.5*50 | 0.3537 | —— | 冲压 | 145 | 137 | 3 | 0.4684167 | 75.51% |  |  | 河北自制 | 冲压车间 | [10 empty] | 外购 |  |  | 0 | 0 | 1 | 1
30 |  |  |  |  | 4 | [5 empty] | BFA0000518 | BFA0000518 | 焊接方螺母 | Q37108 | A | EA |  | A | BFA0000518 |  | N | Y | 标准件 | 钢 |  | 14*14*7.5 | 0.0069 | —— | [8 empty] | 河北外购 | 北京浦东三浦标准件有限公司/上锐(常州)供应链管理有限公司 | [10 empty] | 外购 |  |  | 0 | 0 | 2 | 2
31 |  |  |  | 3 | [6 empty] | SLT0010674 | SLT0010674 | 左侧护板固定钢丝焊接总成 |  | A | EA |  | A | SLT0010674 |  | Y | N | 焊接总成件 | ASSY |  | 226*124*58 | 0.124 | —— | 焊接 | [5 empty] | 3 |  | 过程虚拟件 | [11 empty] | 外购 |  |  | 1 | 1 | 0 | 0
32 |  |  |  |  | 4 | [5 empty] | SLT0010676 | SLT0010676 | 左侧护板前加强钢丝 |  | A | EA |  | A | SLT0010676 |  | Y | N | 线材件 | Q235/φ6 |  | 27*42*84 | 0.015 | —— | 折弯 | 67.59802 | 6 |  | 0.015 | 100% |  |  | 河北外购 | 海兴中盛弹簧有限公司 | [10 empty] | 外购 |  |  | 1 | 1 | 0 | 0
33 |  |  |  |  | 4 | [5 empty] | SLT0010677 | SLT0010677 | 左侧护板后加强钢丝 |  | A | EA |  | A | SLT0010677 |  | Y | N | 线材件 | Q235/φ6 |  | 37*72*34 | 0.015 |  | 折弯 | 67.59802 | 6 |  | 0.015 | 100% |  |  | 河北外购 | 海兴中盛弹簧有限公司 | [10 empty] | 外购 |  |  | 1 | 1 | 0 | 0
34 |  |  |  |  | 4 | [5 empty] | SLT0010675 | SLT0010675 | 左侧护板上固定钢丝 |  | A | EA |  | A | SLT0010675 |  | Y | N | 线材件 | Q235/φ6 |  | 204*124*46 | 0.094 | —— | 折弯 | 423.6142 | 6 |  | 0.094 | 100% |  |  | 河北外购 | 海兴中盛弹簧有限公司 | [10 empty] | 外购 |  |  | 1 | 1 | 0 | 0
35 |  |  |  | 3 | [6 empty] | SLT0010678 | SLT0010678 | 左侧护板下固定钢丝 |  | A | EA |  | A | SLT0010678 |  | Y | N | 线材件 | Q235/φ6 |  | 83*119*30 | 0.067 | —— | 折弯 | 301.9378 | 6 |  | 0.067 | 100% |  |  | 河北外购 | 海兴中盛弹簧有限公司/河北利达金属制品集团有限公司 | [10 empty] | 外购 |  |  | 1 | 1 | 0 | 0
36 |  |  |  | 3 | [6 empty] | SLT0010679 | SLT0010679 | 左侧护板固定钣金 |  | A | EA |  | A | SLT0010679 |  | Y | N | 钣金件 | Q235/t=2 |  | 28*118*30 | 0.067 | —— | 冲压 | 148 | 35 | 2 | 0.0814296 | 82.28% |  |  | 河北自制 | 冲压车间 | [10 empty] | 外购 |  |  | 1 | 1 | 0 | 0
[12 empty] | TST0000059 | 热板材Q2352.0*1250*2500 | [19 empty] | 0.091
38 |  |  |  | 3 | [6 empty] | SLT0011377 | SLT0011377 | 左侧护板固定钢丝焊接总成 |  | A | EA |  | A | SLT0011377 |  | Y | N | 焊接总成件 | ASSY |  | 204*126*42 | 0.124 | —— | 焊接 | [5 empty] | 6 |  | 过程虚拟件 | [11 empty] | 外购 |  |  | 0 | 0 | 1 | 1
39 |  |  |  |  | 4 | [5 empty] | SLT0011263 | SLT0011263 | 左侧大护板加强钢丝 |  | A | EA |  | A | SLT0011263 |  | Y | N | 线材件 | Q235/φ6 |  | 68*82*27 | 0.015 | —— | 折弯 | 67.59802 | 6 |  | 0.015 | 100% |  |  | 河北外购 | 海兴中盛弹簧有限公司/河北利达金属制品集团有限公司 | [10 empty] | 外购 |  |  | 0 | 0 | 1 | 1
40 |  |  |  |  | 4 | [5 empty] | SLT0011262 | SLT0011262 | 左侧大护板上固定钢丝 |  | A | EA |  | A | SLT0011262 |  | Y | N | 线材件 | Q235/φ6 |  | 204*126*33 | 0.094 | —— | 折弯 | 423.6142 | 6 |  | 0.094 | 100% |  |  | 河北外购 | 海兴中盛弹簧有限公司/河北利达金属制品集团有限公司 | [10 empty] | 外购 |  |  | 0 | 0 | 1 | 1
41 |  |  |  | 3 | [6 empty] | SLT0011265 | SLT0011265 | 左侧大护板下固定钢丝 |  | A | EA |  | A | SLT0011265 |  | Y | N | 线材件 | Q235/φ6 |  | 73*131*39 | 0.0696 | —— | 折弯 | 313.6548 | 6 |  | 0.0696 | 100% |  |  | 河北外购 | 海兴中盛弹簧有限公司/河北利达金属制品集团有限公司 | [10 empty] | 外购 |  |  | 0 | 0 | 1 | 1
42 |  |  |  | 3 | [6 empty] | SLT0011266 | SLT0011266 | 左侧大护板固定钣金 |  | A | EA |  | A | SLT0011266 |  | Y | N | 钣金件 | Q235/t=2 |  | 35*108*36 | 0.067 | —— | 冲压 | 140 | 39 | 2 | 0.0858312 | 78.06% |  |  | 河北外购 | 河北利达金属制品集团有限公司 | [10 empty] | 外购 |  |  | 0 | 0 | 1 | 1
43 |  |  |  | 3 | [6 empty] | SLT0011319 | SLT0011319 | 座垫面套卡接钢丝 |  | A | EA |  | A | SLT0011319 |  | Y | N | 线材件 | Q235/φ5 |  | 33*260*5 | 0.015 | —— | 折弯 | 67.59802 | 6 |  | 0.015 | 100% |  |  | 河北外购 | [11 empty] | 外购 |  |  | 1 | 1 | 1 | 1
44 |  |  |  | 3 | [6 empty] | SLT0012534 | SLT0012534 | 坐垫支撑钢丝1 | [10 empty] | Q235/φ6 |  | Φ6*293 | 0.0647 | —— | 折弯 | 291.5728 | 6 |  | 0.0647 | 100% |  |  | 河北外购 | [14 empty] | 1 | 1 | 1 | 1
45 |  |  |  | 3 | [6 empty] | SLT0012535 | SLT0012535 | 坐垫支撑钢丝2 | [10 empty] | Q235/φ6 |  | Φ6*242 | 0.0519 | —— | 折弯 | 233.8891 | 6 |  | 0.0519 | 100% |  |  | 河北外购 | [14 empty] | 1 | 1 | 1 | 1
46 |  |  |  | 3 | [6 empty] | SLT0012536 | SLT0012536 | 坐垫支撑钢丝3 | [10 empty] | Q235/φ6 |  | Φ6*510 | 0.1146 | —— | 折弯 | 516.4489 | 6 |  | 0.1146 | 100% |  |  | 河北外购 | [14 empty] | 1 | 1 | 1 | 1
47 |  |  |  | 3 | [6 empty] | SLT0012537 | SLT0012537 | 坐垫支撑钢丝4 | [10 empty] | Q235/φ6 |  | Φ6*180 | 0.04 | —— | 折弯 | 180.2614 | 6 |  | 0.04 | 100% |  |  | 河北外购 | [14 empty] | 2 | 2 | 2 | 2
48 |  |  |  | 3 | [6 empty] | SLT0012538 | SLT0012538 | 坐垫支撑钢丝5 | [10 empty] | Q235/φ6 |  | Φ6*160 | 0.035 | —— | 折弯 | 157.7287 | 6 |  | 0.035 | 100% |  |  | 河北外购 | [14 empty] | 1 | 1 | 1 | 1
49 |  |  |  | 3 | [6 empty] | SLT0012539 | SLT0012539 | 坐垫支撑钢丝6 | [10 empty] | Q235/φ6 |  | Φ6*233 | 0.0052 | —— | 折弯 | 23.43398 | 6 |  | 0.0052 | 100% |  |  | 河北外购 | [14 empty] | 1 | 1 | 1 | 1
50 |  |  | 2 | [7 empty] | SLT0012531 | SLT0012531 | 拉带总成 | [10 empty] | ASSY |  |  | 0.0834 |  | 缝纫 | [7 empty] | 河北外购 | [14 empty] | 1 | 1 | 1 | 1
51 |  |  |  | 3 | [6 empty] | SLT0012522 | SLT0012522 | 拉带固定钢丝 | [10 empty] | Q235-Φ10 |  | Φ10*100 | 0.046 |  | 折弯 | 74.55429 |  |  | 0.046 | 100% | [16 empty] | 电泳 | 1 | 1 | 1 | 1
52 |  |  |  | 3 | [6 empty] | SLT0012523 | SLT0012523 | 拉带钣金 | [10 empty] | SPFH590-3.0 |  | 55*32*5 | 0.0274 |  | 冲压 | 64 | 38 | 3 | 0.05734656 | 47.78% | [16 empty] | 电泳 | 1 | 1 | 1 | 1
53 |  |  |  | 3 | [6 empty] | SLT0012524 | SLT0012524 | 轻卡拉带 | [10 empty] | 尼龙 |  | 140*25*1.5 | 0.01 |  | 裁剪 | 140 | 25 | 1.5 | [19 empty] | 1 | 1 | 1 | 1
54 |  |  | 2 | [7 empty] | SLT0010571 | SLT0010571 | 绞架电泳总成 | [15 empty] | 电泳 | [6 empty] | 0.1709 | 河北自制 | 电泳车间 | [13 empty] | 1 | 1 | 1 | 1
55 |  |  |  | 2 | [6 empty] | SLT0010562 | SLT0010562 | 绞架焊接总成 |  | A | EA |  | A | SLT0010562 |  | N | Y | 焊接总成件 | ASSY |  | 395*214*76 | 3.3481 | —— | 焊接 | [5 empty] | 18 |  | 河北自制 | 焊接车间 | [10 empty] | 河北自制 |  | 电泳层级：SLT0010571 | 1 | 1 | 1 | 1
56 |  |  |  |  | 3 | [5 empty] | SLT0010557 | SLT0010557 | 外绞架支撑板组件 |  | A | EA |  | A | SLT0010557 |  | N | Y | 焊接总成件 | ASSY |  | 315*42*43 | 0.5354 | —— | 焊接 | [5 empty] | 20 |  | 过程虚拟件 | [11 empty] | —— |  |  | 2 | 2 | 2 | 2
57 | [5 empty] | 4 |  |  |  |  | SLT0010547 | SLT0010547 | 外绞架支撑板 |  | A | EA |  | B | SLT0010547 |  | N | Y | 钣金件 | SAPH440 /T=6.0 | T=6 | 315*42*43 | 0.498 | —— | 冲压 | 352 | 47 | 6 | 0.78021504 | 63.83% |  |  | 河北自制 | 冲压车间 | [10 empty] | —— |  |  | 1 | 1 | 1 | 1
[12 empty] | TST0001805 | 板材SAPH4406.0*1250*2500 | [19 empty] | 0.7418
59 | [5 empty] | 4 |  |  |  |  | SLT0010524 | SLT0010524 | 外绞架轴套 |  | A | EA |  | A | SLT0010524 |  | N | Y | 非标件 | SWRCH35K | Q /BQB 501 SWRCH35K-Q /BQB 517 | 30*30*13 | 0.0374 | —— | [8 empty] | 河北外购 | 沧州旭兴五金制品有限公司/黄骅市兴岳金属制品有限公司/霸州市政锦五金制品有限公司/航天宏达（泊头）机械科技有限公司 | [10 empty] | —— |  |  | 1 | 1 | 1 | 1
60 |  |  |  |  | 3 | [5 empty] | SLT0010948 | SLT0010948 | 衬套 |  | B | EA |  | A | SLT0010948 |  | N | Y | 标准件 | GFM-1416-06 | —— |  | 0.0007 | —— | [8 empty] | 河北外购 | 易格斯(上海)拖链系统有限公司 | [10 empty] | —— |  |  | 4 | 4 | 4 | 4
61 |  |  |  |  | 3 | [5 empty] | SLT0010527 | SLT0010527 | 后轴连接轴 |  | A | EA |  | A | SLT0010527 |  | N | Y | 机加工件 | SWRCH35K | Q /BQB 501 SWRCH35K-Q /BQB 517 | 34*23*23 | 0.0396 | —— | 机加 | 49 | 12 |  | 0.1015351656 | 39% |  |  | 河北外购 | 黄骅市创合五金制品有限公司 | [10 empty] | —— |  |  | 2 | 2 | 2 | 2
62 |  |  |  |  | 3 | [5 empty] | SLT0010531 | SLT0010531 | 绞架连杆2 |  | A | EA |  | B | SLT0010531 |  | N | Y | 机加工件 | 20# | φ17-GB/T 702 20-GB/T 699 | 196*17*17 | 0.3152 | —— | 机加 | 207 | 17 |  | 0.3494991444 | 90.19% |  |  | 河北自制/河北外购 | 焊接车间/黄骅市兴岳金属制品有限公司、霸州市政锦五金制品有限公司 | [10 empty] | —— |  |  | 1 | 1 | 1 | 1
63 |  |  |  |  | 3 | [5 empty] | SLT0010549 | SLT0010549 | 外绞架加强板 |  | A | EA |  | A | SLT0010549 |  | N | Y | 钣金件 | Q235-A | T=6 | 164*25*6 | 0.1934 | —— | 冲压 | 170 | 25 | 6 | 0.20043 | 96.49% |  |  | 河北自制 | 冲压车间 | [10 empty] | —— |  |  | 1 | 1 | 1 | 1
[12 empty] | TST0001805 | 板材SAPH4406.0*1250*2500 | [19 empty] | 0.263
65 |  |  |  |  | 3 | [5 empty] | SLT0010572 | SLT0010572 | 内绞架焊接总成 |  | A | EA |  | A | SLT0010572 |  | N | Y | 焊接总成件 | ASSY | —— | 197*318*39 | 1.5727 | —— | 焊接 | [5 empty] | 20 |  | 过程虚拟件 | [11 empty] | —— |  |  | 1 | 1 | 1 | 1
66 | [5 empty] | 4 |  |  |  |  | SLT0010556 | SLT0010556 | 内绞架支撑板组件 |  | A | EA |  | A | SLT0010556 |  | N | Y | 焊接总成件 | ASSY | —— | 291*50*39 | 0.5264 | —— | 焊接 | [5 empty] | 12 |  | 过程虚拟件 | [11 empty] | —— |  |  | 2 | 2 | 2 | 2
67 | [6 empty] | 5 |  |  |  | SLT0010548 | SLT0010548 | 内绞架支撑板 |  | A | EA |  | A | SLT0010548 |  | N | Y | 钣金件 | SAPH440/T=6.0 | T=6 | 291*50*39 | 0.462 | —— | 冲压 | 334 | 45 | 6 | 0.7088148 | 65.18% |  |  | 河北自制 | 冲压车间 | [10 empty] | —— |  |  | 1 | 1 | 1 | 1
[12 empty] | TST0001805 | 板材SAPH4406.0*1250*2500 | [19 empty] | 0.697
69 | [6 empty] | 5 |  |  |  | SLT0010269 | SLT0010269 | 内绞架螺母轴套 |  | A | EA |  | A | SLT0010269 |  | N | Y | 非标件 | SWRCH35K | Q /BQB 501 SWRCH35K-Q /BQB 517 | 30*30*17 | 0.0644 | —— | 机加 | 13 | 30 |  | 0.09440253 | 68.22% |  |  | 河北外购 | 沧州旭兴五金制品有限公司/黄骅市兴岳金属制品有限公司/霸州市政锦五金制品有限公司/航天宏达（泊头）机械科技有限公司 | [10 empty] | —— |  |  | 1 | 1 | 1 | 1
70 | [5 empty] | 4 |  |  |  |  | SLT0010529 | SLT0010529 | 绞架连杆3 |  | A | EA |  | B | SLT0010529 |  | N | Y | 机加工件 | 20# | φ17-GB/T 702 20-GB/T 699 | 147*17*17 | 0.2279 | —— | 机加 | 157 | 17 |  | 0.2621243583 | 86.94% |  |  | 河北自制/河北外购 | 焊接车间/沧州旭兴五金制品有限公司、黄骅市创合五金制品有限公司、黄骅市兴岳金属制品有限公司、沧州智凯金属制品有限公司、霸州市政锦五金制品有限公司 | [10 empty] | —— |  |  | 1 | 1 | 1 | 1
71 | [5 empty] | 4 |  |  |  |  | SLT0010530 | SLT0010530 | 绞架连杆1 |  | A | EA |  | A | SLT0010530 |  | N | Y | 机加工件 | 20# | φ17-GB/T 702 20-GB/T 699 | 197*17*17 | 0.292 | —— | 机加 | 207 | 17 |  | 0.3512823033 | 83.12% |  |  | 河北外购 | 黄骅市兴岳金属制品有限公司/霸州市政锦五金制品有限公司 | [10 empty] | —— |  |  | 1 | 1 | 1 | 1
72 |  |  |  |  | 3 | [5 empty] | SLT0010525 | SLT0010525 | 内外绞架连接螺栓 |  | A | EA |  | B | SLT0010525 |  | N | Y | 非标件 | SWRCH35K | Q /BQB 501 SWRCH35K-Q /BQB 517 | 40*28*28 | 0.057 | —— | 机加 | 50 | 14 |  | 0.193494336 | 29.46% |  |  | 河北外购 | 黄骅市兴岳金属制品有限公司/霸州市政锦五金制品有限公司/江苏凌派通信科技有限公司 | [10 empty] | —— |  |  | 2 | 2 | 2 | 2
73 |  |  | 2 | [7 empty] | SLT0012307 | SLT0012307 | 轻卡支架悬浮阀气路总成 |  | A | EA |  | A | SLT0012307 |  | N | Y | 装配总成件 | ASSY | —— | —— | 0.1 | —— | [8 empty] | 河北外购 | 安路普 | [10 empty] | 自制 |  |  | 1 | 0 | 1 | 0
74 |  |  | 2 | [7 empty] | SLT0012308 | SLT0012308 | 轻卡支架悬浮阀气路总成（无腰托） |  | A | EA |  | A | SLT0012308 |  | Y | N | 装配总成件 | ASSY | —— | —— | 0.1 | —— | [8 empty] | 河北外购 | 安路普 | [10 empty] | 自制 |  |  | 0 | 1 | 0 | 1
75 |  |  | 2 | [7 empty] | SLT0010277 | SLT0010277 | 轻卡座椅气囊总成 |  | A | EA |  | A | SLT0010277 |  | N | Y | 装配总成件 | ASSY | —— |  | 0.7 | —— | 组装 | [7 empty] | 河北外购 | 安路普 | [10 empty] | 自制 |  |  | 1 | 1 | 1 | 1
76 |  |  | 2 | [7 empty] | BFA0010072 | BFA0010072 | 开口挡圈 | Q436220 | A | EA |  | A | BFA0010072 |  | N | Y | 标准件 | 65Mn | —— | Φ22 | 0.0069 | —— | [8 empty] | 河北外购 | 北京浦东三浦标准件有限公司/苏州苏宁标准件有限公司 | [10 empty] | 外购 |  |  | 1 | 1 | 1 | 1
77 |  |  | 2 | [7 empty] | SLT0010533 | SLT0010533 | 上限位块 |  | B | EA |  | A | SLT0010533 |  | N | Y | 塑料件 | NR | —— | 31*26*18 | 0.0093 | —— | 注塑 | 2%损耗 |  |  | 0.009486 | 98.04% |  |  | 河北外购 | 日照浩利橡塑有限公司/日照兴伟橡塑有限公司 | [10 empty] | 外购 |  |  | 2 | 2 | 2 | 2
78 |  |  | 2 | [7 empty] | SLT0010534 | SLT0010534 | 下限位块 |  | B | EA |  | A | SLT0010534 |  | N | Y | 塑料件 | NR | —— | 50*27*17 | 0.0153 | —— | 注塑 | 2%损耗 |  |  | 0.015606 | 98.04% |  |  | 河北外购 | 日照浩利橡塑有限公司/日照兴伟橡塑有限公司 | [10 empty] | 外购 |  |  | 1 | 1 | 1 | 1
79 |  |  | 2 | [7 empty] | SHT0001187 | ZKGJ-6804060-51 | 尼龙滚轮 |  | A | EA |  | C | ZKGJ-6804060-51 |  | N | Y | 塑料件 | PA66 | —— | 26*26*18 | 0.006 | —— | 注塑 | [7 empty] | 河北自制 | 注塑车间 | [10 empty] | 外购 |  |  | 4 | 4 | 4 | 4
[12 empty] | TMI0000142 | PA66-1300B | [19 empty] | 0.00605
81 |  |  | 2 | [7 empty] | SLT0010563 | SLT0010563 | 阻尼器总成 |  | A | EA |  | A | SLT0010563 |  | N | Y | 装配总成件 | ASSY | —— |  | 0.175 | —— | 组装 | [7 empty] | 河北外购 | 苏世博(南京)减振系统有限公司/浙江路得坦摩汽车部件股份有限公司 | [10 empty] | 外购 |  |  | 1 | 1 | 0 | 0
82 |  |  | 2 | [7 empty] | SLT0011656 | SLT0011656 | 阻尼器总成 |  | A | EA |  | A | SLT0011656 |  | Y | N | 装配总成件 | ASSY | —— |  | 0.175 | —— | 组装 | [7 empty] | 河北外购 | 苏世博(南京)减振系统有限公司/浙江路得坦摩汽车部件股份有限公司 | [10 empty] | 外购 |  |  | 0 | 0 | 1 | 1
83 |  |  | 2 | [7 empty] | SLT0010521 | SLT0010521 | 阻尼连接轴 |  | A | EA |  | A | SLT0010521 |  | N | Y | 机加工件 | 20# | GB/T699 | 35*16*16 | 0.0242 | —— | 机加 | 43 | 10 |  | 0.055284096 | 43.77% |  | 0.0027004 | 河北外购 | 黄骅市创合五金制品有限公司 | [10 empty] | 外购 |  |  | 2 | 2 | 2 | 2
84 |  |  | 2 | [7 empty] | BSP0000053 | BSP0000053 | 开口挡圈 | Q43680 | A | EA |  | A | BSP0000053 |  | N | Y | 标准件 | 65Mn | —— | Φ8 | 0.0007 | —— | [8 empty] | 河北外购 | 泊头市鑫洪金属制品有限公司/无锡万谦工品智造科技有限公司 | [10 empty] | 外购 |  |  | 2 | 2 | 2 | 2
85 |  |  | 2 | [7 empty] | SLT0012028 | SLT0012028 | 轻卡绞架下固定块 |  | A | EA |  | A | SLT0012028 |  | Y | N | 塑料件 | PA6+GF15 | —— | 44*23.4*25.5 | 0.0116 | —— | 注塑 | 2%损耗 |  |  | 0.011832 | 98.04% |  |  | 河北自制 | 注塑车间 | [10 empty] | 外购 |  |  | 2 | 2 | 2 | 2
86 |  |  |  | 3 | [6 empty] | BFA0000028 | BFA0000028 | M6自锁螺母 | M6 | A | EA |  | A | BFA0000028 |  | N | Y | 标准件 | 钢 | —— | 11.4*9.9*5.9 | 0.0025 | [9 empty] | 河北外购 | 北京浦东三浦标准件有限公司/苏州苏宁标准件有限公司/上锐(常州)供应链管理有限公司 | [13 empty] | 2 | 2 | 2 | 2
[12 empty] | TMI0010014 | PA6-GF15本色轻卡绞架上下固定块 | [19 empty] | 0.0125
88 |  |  | 2 | [7 empty] | SLT0012031 | SLT0012031 | 轻卡绞架上固定块 |  | A | EA |  | A | SLT0012031 |  | Y | N | 塑料件 | PA6+GF15 | —— | 44*23.4*37.9 | 0.0168 | —— | 注塑 | 2%损耗 |  |  | 0.017136 | 98.04% |  |  | 河北自制 | 注塑车间 | [10 empty] | 外购 |  |  | 2 | 2 | 2 | 2
89 |  |  |  | 3 | [6 empty] | BFA0000028 | BFA0000028 | M6自锁螺母 | M6 | A | EA |  | A | BFA0000028 |  | N | Y | 标准件 | 钢 | —— | 11.4*9.9*5.9 | 0.0025 | [9 empty] | 河北外购 | 北京浦东三浦标准件有限公司/苏州苏宁标准件有限公司/上锐(常州)供应链管理有限公司 | [13 empty] | 2 | 2 | 2 | 2
[12 empty] | TMI0010014 | PA6-GF15本色轻卡绞架上下固定块 | [19 empty] | 0.0125
91 |  |  | 2 | [7 empty] | BFA0010081 | BFA0010081 | 圆柱头内六角全螺纹螺栓 | M6*16 | A | EA |  | A | BFA0010081 |  | N | Y | 标准件 | 钢 | —— | 10*10*16 | 0.0055 | 银色环保达克罗 | [8 empty] | 河北外购 | 上锐(常州)供应链管理有限公司 | [10 empty] | 外购 |  |  | 8 | 8 | 8 | 8
92 |  |  | 2 | [7 empty] | SHT0002205 | SHT0002205 | 锁片 |  | A | EA |  | A | SHT0002205 |  | N | Y | 塑料件 | POM | —— | 12*10.8*2 | 0.0005 | —— | [8 empty] | 河北自制 | 注塑车间 | [13 empty] | 1 | 1 | 1 | 1
[12 empty] | TMI0000144 | POM-M90-44本色 | [19 empty] | 0.00063
94 |  |  | 2 | [7 empty] | BCL0010006 | BCL0010006 | BCL0010006-气管卡扣（2*4mm） | 两管夹 | A | EA |  | A | BCL0010006 |  | Y | N | 塑料件 |  | —— | 17.5*13.4*15 | 0.0007 | —— | [8 empty] | 河北自制 | 注塑车间 | [13 empty] | 5 | 5 | 5 | 5
[12 empty] | TMI0000142 | PA66-1300B | [19 empty] | 0.0011
96 |  |  | 2 | [7 empty] | BFA0010037 | BFA0010037 | 内梅花三角牙自攻螺钉 | M5*10 | A | EA |  | A | BFA0010037 |  | N | Y | 标准件 |  | —— | 10*10*13.3 | 0.0025 | [9 empty] | 河北外购 | 上锐(常州)供应链管理有限公司 | [13 empty] | 1 | 1 | 1 | 1