## 调节手轮图纸
1
4
3
2
4
5
6
7
8
9

## 检测记录-调节手轮
|  | 自制件检测记录 |  |  |  | 编号：
生效日期
[6 empty] | 保存期限 |  | 5年 | 保存期限 |  | 5年
[6 empty] | 保密级别 |  | 一般 | 保密级别 |  | 普通
零件号： |  | SHT0017845 |  | 零件名称： | 调节手轮 |  |  | 送货数量
NO | 检测项目 | 技术要求或规范 |  |  | 评估/ 测量方法 | 检测值 |  |  |  |  | 判定 结果
[6 empty] | 1 | 2 | 3 | 4 | 5
一 | 外观
1 | 外观 | 零件表面平整，不允许有影响强度，使用性能及外观的波纹，凹陷，开裂，气泡，缩痕，划痕，等缺陷，分模线处无飞边 |  |  | 目测 | OK | [5 empty] | 9.88
二 | 尺寸
1 | 尺寸1 | φ10.1+0.10mm |  |  | 卡尺/0.01mm | 10.39
2 | 尺寸2 | 2.6+0.10mm |  |  | 卡尺/0.01mm | 2.74
3 | 尺寸3 | 80.9-0.20mm |  |  | 卡尺/0.01mm | 80.51
4 | 尺寸4 | 40±0.2mm |  |  | 卡尺/0.01mm | 39.92
5 | 尺寸5 | 1+0.10mm |  |  | 卡尺/0.01mm | 0.91
6 | 尺寸6 | φ240-0.2mm |  |  | 卡尺/0.01mm | 24.3
7 | 尺寸7 | 3.50-0.2mm |  |  | 卡尺/0.01mm | 3.31
8 | 尺寸8 | φ320-0.2mm |  |  | 卡尺/0.01mm | 32.2
9 | 尺寸9 | 2+0.10mm |  |  | 卡尺/0.01mm | 2.18
三 | 性能
1 | 有毒有害物质 | 汽车产品中有毒有害物质应按标准GB/T30512-2014《汽车禁用物质要求》的规定 |  |  | 试验报告
五 | 判定结果
统计 | 外观 | 项目数 | 1 | 合格项目数 | 1 |  | 外观合格率 |  | 100%
| 尺寸 | 尺寸数 | 9 | 尺寸合格数 | 3 |  | 尺寸合格率 |  | 33.3%
| 功能 | 功能项 |  | 功能合格数 |  |  | 功能合格率
| 材质 | 项目数 |  | 合格项目数 |  |  | 材质合格率
判定结果： |  | 检验员及日期 |  | 审核及日期 | 批准及日期 |  |  |  | 记录部门及日期

## 扶手底座图纸
1
3
2
4
5
6
7
8

## 检测记录-扶手底座
|  | 自制件检测记录 |  |  |  | 编号：
生效日期
[6 empty] | 保存期限 |  | 5年 | 保存期限 |  | 5年
[6 empty] | 保密级别 |  | 一般 | 保密级别 |  | 普通
零件号： |  | SHT0017846 |  | 零件名称： | 扶手底座 |  |  | 送货数量
NO | 检测项目 | 技术要求或规范 |  |  | 评估/ 测量方法 | 检测值 |  |  |  |  | 判定 结果
[6 empty] | 1 | 2 | 3 | 4 | 5
一 | 外观
1 | 外观 | 零件表面平整，不允许有影响强度，使用性能及外观的波纹，凹陷，开裂，气泡，缩痕，划痕，等缺陷，分模线处无飞边 |  |  | 目测 | 底部缩痕 | [5 empty] | 9.88
二 | 尺寸
1 | 尺寸1 | 54.5±0.2mm |  |  | 卡尺/0.01mm | 54.05
2 | 尺寸2 | φ5±0.1mm |  |  | 卡尺/0.01mm | 4.94
3 | 尺寸3 | 369.2±1mm |  |  | 卡尺/0.01mm | 369
4 | 尺寸4 | 85+0.20mm |  |  | 卡尺/0.01mm | 85.21
5 | 尺寸5 | φ25.8±0.1mm |  |  | 卡尺/0.01mm | 25.79
6 | 尺寸6 | 84.6±0.5mm |  |  | 卡尺/0.01mm | 83.24
7 | 尺寸7 | 14.8±0.1mm |  |  | 卡尺/0.01mm | 15.2
8 | 标识8 | 标识按要求标注商标，件号，材料标识，生产日期 |  |  | 目视 | 无标识
三 | 性能
1 | 有毒有害物质 | 汽车产品中有毒有害物质应按标准GB/T30512-2014《汽车禁用物质要求》的规定 |  |  | 试验报告
五 | 判定结果
统计 | 外观 | 项目数 | 2 | 合格项目数 | 0 |  | 外观合格率 |  | 0
| 尺寸 | 尺寸数 | 7 | 尺寸合格数 | 6 |  | 尺寸合格率 |  | 85.7%
| 功能 | 功能项 |  | 功能合格数 |  |  | 功能合格率
| 材质 | 项目数 |  | 合格项目数 |  |  | 材质合格率
判定结果： |  | 检验员及日期 |  | 审核及日期 | 批准及日期 |  |  |  | 记录部门及日期