## 机械性能测试结果
序号 | 材料/厚度 | 延伸率标准 | 横向延伸率 | 纵向延伸率 | 备注
1 | SAPH440/2.5mm | ≥32% | 27% | 25% | 实验标准中仅对纵向进行判定
2 | SPFH590/4mm | ≥22% | 20.5% | 27.5% | 实验标准中仅对横向进行判定