## SHT0018012
控制计划 Control Plan | [8 empty] | SOR号码/名称： |  |  | 控制计划号码：CP(M)- SHT0018012 SHT0018013
零件号： | SHT0018012 SHT0018013 | 零件名称： | 调角器左罩壳 调角器左罩壳 |  | 车型：J6P升级 |  | 供应商名称：河北光华荣昌 |  | 编制人：林涛 |  |  | 联系电话：186 1290 5890
核心小组：李斗斗、李子坤、徐海峰、李世新、冯敬乾 |  |  |  |  | 供应商批准/日期： | 苏东 | 顾客批准/日期： |  | 编制日期：2025.5.19 |  |  | 最新修改日期：
过程 编号 | 过程名称/ 操作描述 | 机器、设备、工装、夹具 | 特性 |  |  |  | 方法
|  |  | 编号 | 产品 | 过程 | 特殊特性分类 | 产品/过程 标准/公差 | 评估/ 测量方法 | 样本容量 | 样本 频率 | 负责人 | 控制方法 | 操作规范/记录表单编号 | 反应计划
件名/件号 | 调角器左罩壳 (SHT0018012) 调角器左罩壳（SHT0018013)
30 | 调角器左罩壳 调角器左罩壳 检验 |  | 1 | 外观 |  |  | 1.零件表面应平整，不允许有影响强度、使用性能及外观的波纹、凹陷、开裂、气泡、缩痕、划痕等缺陷，分模线处无飞边 2.不应有影响装配安全性、外观或功能的毛刺、飞边和尖角 | 目视 | 按照GB2828-2012抽样表一般检验水平I执行,详见附表 | 每批 | 检验员 | 检验报告 | IQC来料检验报告No.GR-71-01-04 | 通知质量工程师+按照不合格品控制程序
|  |  | 2 | 通风加热孔直径 |  |  | 2*φ22.4±0.1mm | 卡尺/0.01mm | 按照GB2828-2012抽样表一般检验水平I执行,详见附表 | 每批 | 检验员 | 检验报告 | IQC来料检验报告No.GR-71-01-04
|  |  | 3 | 标识要求 |  |  | 标识要求包含以下内容：公司LOGL,零件标识，材料标识及生产日期等 | 目视 |  | 每批 | 检验员 | 检验报告 | IQC来料检验报告No.GR-71-01-04
|  |  | 4 | 色差 |  |  | 塑料件颜色-黑色，色标色码：-，与标准色板的色差：△E＜0.8 | 色差仪 |  | 每批 | 检验员 | 检验报告 | IQC来料检验报告No.GR-71-01-04
|  |  | 1 | 燃烧性能 |  | [1] | 满足GB/T 8410-2006《汽车内饰材料的燃烧特性》，燃烧速度≤80mm/min | 实验报告 | 1次 | 每年 | 检验员 | 实验报告 | 实验报告
|  |  | 3 | 有毒有害物质要求 |  | [1] | 满足DBL 8585/IEC 62321标准要求的规定 | 实验报告 | 1次 | 每年 | 检验员 | 实验报告 | 实验报告
|  |  | 4 | 耐光色牢度要求 |  | [2] | 按照DBL 5404 7.16的要求进行测试，测试结果与预留样品相比色牢度等级≥4级 | 实验报告 | 1次 | 每年 | 检验员 | 实验报告 | 实验报告
|  |  | 5 | 气味性要求 |  | [2] | 符合DBL 5404.7.12/DBL5430的规定 | 实验报告 | 1次 | 每年 | 检验员 | 实验报告 | 实验报告
|  |  | 6 | 排放物VOC |  | [2] | 符合DBL 5404 7.11 /DBL5430的规定 | 实验报告 | 1次 | 每年 | 检验员 | 实验报告 | 实验报告
说明： 1.安全法规特殊特性:[1] 主机厂特性标识： [A] ； 关键特殊特性（SPC控制）:[2] 主机厂特性标识： 无 ；
变更记录
编号 | 变更前描述 |  |  |  | 变更后描述 |  |  | 版本号 |  |  |  | 变更时间
1 | 无 |  |  |  | 新编 |  |  | A0
工装样件生产
试生产
生产

## SHT0018263
控制计划 Control Plan | [8 empty] | SOR号码/名称： |  |  | 控制计划号码：CP(M)- SHT0018263
零件号： | SHT0018263 | 零件名称： | 安全带出口罩壳 |  | 车型：J6P升级 |  | 供应商名称：河北光华荣昌 |  | 编制人：林涛 |  |  | 联系电话：186 1290 5890
核心小组：李斗斗、李子坤、徐海峰、李世新、冯敬乾 |  |  |  |  | 供应商批准/日期： | 苏东 | 顾客批准/日期： |  | 编制日期：2025.5.19 |  |  | 最新修改日期：
过程 编号 | 过程名称/ 操作描述 | 机器、设备、工装、夹具 | 特性 |  |  |  | 方法
|  |  | 编号 | 产品 | 过程 | 特殊特性分类 | 产品/过程 标准/公差 | 评估/ 测量方法 | 样本容量 | 样本 频率 | 负责人 | 控制方法 | 操作规范/记录表单编号 | 反应计划
件名/件号 | 安全带出口罩壳（SHT0018263)
30 | 安全带出口罩壳 检验 |  | 1 | 外观 |  |  | 1.零件表面应平整，不允许有影响强度、使用性能及外观的波纹、凹陷、开裂、气泡、缩痕、划痕等缺陷，分模线处无飞边 2.不应有影响装配安全性、外观或功能的毛刺、飞边和尖角 | 目视 | 按照GB2828-2012抽样表一般检验水平I执行,详见附表 | 每批 | 检验员 | 检验报告 | IQC来料检验报告No.GR-71-01-04 | 通知质量工程师+按照不合格品控制程序
|  |  | 2 | 开口尺寸 |  |  | 15.5±0.2mm | 卡尺/0.01mm | 按照GB2828-2012抽样表一般检验水平I执行,详见附表 | 每批 | 检验员 | 检验报告 | IQC来料检验报告No.GR-71-01-04
|  |  | 3 | 标识要求 |  |  | 标识要求包含以下内容：零件标识，材料标识及生产日期等 | 目视 |  | 每批 | 检验员 | 检验报告 | IQC来料检验报告No.GR-71-01-04
|  |  | 4 | 色差 |  |  | 塑料件与标准色板之间的色差：△E＜0.8 | 色差仪 |  | 每批 | 检验员 | 检验报告 | IQC来料检验报告No.GR-71-01-04
|  |  | 1 | 燃烧性能 |  |  | 满足GB/T 8410-2006《汽车内饰材料的燃烧特性》，燃烧速度≤80mm/min | 实验报告 | 1次 | 每年 | 检验员 | 实验报告 | 实验报告
|  |  | 2 | 散发特性 |  |  | 满足JF03-5(b)《汽车内饰制品散发特性技术条件》的要求 | 实验报告 | 1次 | 每年 | 检验员 | 实验报告 | 实验报告
|  |  | 3 | 有毒有害物质要求 |  |  | 满足GB/T 30512-2014《汽车禁用物质要求》中的规定 | 实验报告 | 1次 | 每年 | 检验员 | 实验报告 | 实验报告
|  |  | 4 | 耐光色牢度要求 |  |  | 250h试验后的样件外观（目视观察）无粉化、起泡、开裂等现象；灰度等级≥4级 | 实验报告 | 1次 | 每年 | 检验员 | 实验报告 | 实验报告
|  |  | 5 | 耐温变性能要求 |  |  | 在试验高温：（100±3）℃，低温-40℃/（22±2）h及高低温湿热交变下，试样不得出现开裂、变形、发粘、功能失效等异常现象 | 实验报告 | 1次 | 每年 | 检验员 | 实验报告 | 实验报告
|  |  | 6 | 塑性件材料性能 |  |  | 满足JF03-26《汽车用聚酰胺材料及制品技术条件》的要求 | 实验报告 | 1次 | 每年 | 检验员 | 实验报告 | 实验报告
说明： 1.安全法规特殊特性:[1] 主机厂特性标识： [A] ； 关键特殊特性（SPC控制）:[2] 主机厂特性标识： 无 ；
变更记录
编号 | 变更前描述 |  |  |  | 变更后描述 |  |  | 版本号 |  |  |  | 变更时间
1 | 无 |  |  |  | 新编 |  |  | A0
工装样件生产
试生产
生产

## SHT0018289
控制计划 Control Plan | [8 empty] | SOR号码/名称： |  |  | 控制计划号码：CP(M)- SHT0018289 SHT0018290
零件号： | SHT0018289 SHT0018290 | 零件名称： | 驾驶员安全带罩壳固定片 副驾驶员安全带罩壳固定片 |  | 车型：J6P升级 |  | 供应商名称：河北光华荣昌 |  | 编制人：林涛 |  |  | 联系电话：186 1290 5890
核心小组：李斗斗、李子坤、徐海峰、李世新、冯敬乾 |  |  |  |  | 供应商批准/日期： | 苏东 | 顾客批准/日期： |  | 编制日期：2025.5.19 |  |  | 最新修改日期：
过程 编号 | 过程名称/ 操作描述 | 机器、设备、工装、夹具 | 特性 |  |  |  | 方法
|  |  | 编号 | 产品 | 过程 | 特殊特性分类 | 产品/过程 标准/公差 | 评估/ 测量方法 | 样本容量 | 样本 频率 | 负责人 | 控制方法 | 操作规范/记录表单编号 | 反应计划
件名/件号 | 驾驶员安全带罩壳固定片（SHT0018289) 副驾驶员安全带罩壳固定片 (SHT0018290)
30 | 驾驶员安全带罩壳固定片 副驾驶员安全带罩壳固定片 检验 |  | 1 | 外观 |  |  | 1.零件表面不允许有裂纹、起皱等缺陷；去除尖角、毛刺、油污。 2.不允许有影响装配安全性、外观或功能的毛口和飞边 | 目视 | 按照GB2828-2012抽样表一般检验水平I执行,详见附表 | 每批 | 检验员 | 检验报告 | IQC来料检验报告No.GR-71-01-04 | 通知质量工程师+按照不合格品控制程序
|  |  | 2 | 开口尺寸1 |  |  | 2*11.2+0.20mm | 卡尺/0.01mm | 按照GB2828-2012抽样表一般检验水平I执行,详见附表 | 每批 | 检验员 | 检验报告 | IQC来料检验报告No.GR-71-01-04
|  |  | 3 | 开口尺寸2 |  |  | 2*12.2+0.20mm | 卡尺/0.01mm |  | 每批 | 检验员 | 检验报告 | IQC来料检验报告No.GR-71-01-04
|  |  | 4 | 开口长度 |  |  | 77.7+0.20mm | 卡尺/0.01mm |  | 每批 | 检验员 | 检验报告 | IQC来料检验报告No.GR-71-01-04
|  |  | 1 | 钣金拉伸料厚最大减薄量 |  |  | ≤材料厚度的20% | 供应商实验报告 | 1次 | 每年 | 检验员 | 实验报告 | 实验报告
|  |  | 2 | 有毒有害物质要求 | [1] |  | 满足GB/T 30512-2014《汽车禁用物质要求》中的规定 | 供应商实验报告 | 1次 | 每年 | 检验员 | 实验报告 | 实验报告
|  |  | 3 | 化学成份与机械性能 |  |  | Q235 ，T=2 化学成份;C≤0.17%，Si≤0.35%，Mn≤1.4%，P≤0.04%，S≤0.04% 机械性能满足：上屈服强度≥235Mpa，抗拉强度:370-500Mpa，断后伸长率≥26% | 供应商实验报告 | 1次 | 每批 | 检验员 | 实验报告 | 实验报告
说明： 1.安全法规特殊特性:[1] 主机厂特性标识： [A] ； 关键特殊特性（SPC控制）:[2] 主机厂特性标识： 无 ；
变更记录
编号 | 变更前描述 |  |  |  | 变更后描述 |  |  | 版本号 |  |  |  | 变更时间
1 | 无 |  |  |  | 新编 |  |  | A0
工装样件生产
试生产
生产

## SHT0018101
控制计划 Control Plan | [8 empty] | SOR号码/名称： |  |  | 控制计划号码：CP(M)- SHT0018101
零件号： | SHT0018101 | 零件名称： | 座椅纵向钢丝 |  | 车型：J6P升级 |  | 供应商名称：海兴中盛 |  | 编制人：林涛 |  |  | 联系电话：186 1290 5890
核心小组：李斗斗、李子坤、徐海峰 |  |  |  |  | 供应商批准/日期： | 苏东 | 顾客批准/日期： |  | 编制日期：2025.5.19 |  |  | 最新修改日期：
过程 编号 | 过程名称/ 操作描述 | 机器、设备、工装、夹具 | 特性 |  |  |  | 方法
|  |  | 编号 | 产品 | 过程 | 特殊特性分类 | 产品/过程 标准/公差 | 评估/ 测量方法 | 样本容量 | 样本 频率 | 负责人 | 控制方法 | 操作规范/记录表单编号 | 反应计划
件名/件号 | 座椅纵向钢丝（SHT0018101)
30 | 座椅纵向钢丝 检验 |  | 1 | 外观 |  |  | 1.零件表面不允许有裂纹、起皱等缺陷；去除尖角，毛刺、油污、端部毛头高度小于0.2mm 2.不允许有影响装配安全性、外观或功能的毛口和飞边 | 目视 | 按照GB2828-2012抽样表一般检验水平I执行,详见附表 | 每批 | 检验员 | 检验报告 | IQC来料检验报告No.GR-71-01-04 | 通知质量工程师+按照不合格品控制程序
|  |  | 2 | 长度 |  |  | 466±1mm | 盒尺/0.5mm | 按照GB2828-2012抽样表一般检验水平I执行,详见附表 | 每批 | 检验员 | 检验报告 | IQC来料检验报告No.GR-71-01-04
|  |  | 3 | 形状 |  |  | 对比同批次样件 | 样件 |  | 每批 | 检验员 | 检验报告 | IQC来料检验报告No.GR-71-01-04
|  |  | 1 | 有毒有害物质要求 | [1] |  | 满足GB/T 30512-2014《汽车禁用物质要求》中的规定 | 供应商实验报告 | 1次 | 每年 | 检验员 | 实验报告 | 实验报告
|  |  | 2 | 化学成份与机械性能 |  |  | Q235 ，直径=φ6mm 化学成份;C≤0.17%，Si≤0.35%，Mn≤1.4%，P≤0.04%，S≤0.04% 机械性能满足：上屈服强度≥235Mpa，抗拉强度:370-500Mpa，断后伸长率≥26% | 供应商实验报告 | 1次 | 每批 | 检验员 | 实验报告 | 实验报告
说明： 1.安全法规特殊特性:[1] 主机厂特性标识： [A] ； 关键特殊特性（SPC控制）:[2] 主机厂特性标识： 无 ；
变更记录
编号 | 变更前描述 |  |  |  | 变更后描述 |  |  | 版本号 |  |  |  | 变更时间
1 | 无 |  |  |  | 新编 |  |  | A0
工装样件生产
试生产
生产

## SHT0018059
控制计划 Control Plan | [8 empty] | SOR号码/名称： |  |  | 控制计划号码：CP(M)- SHT0018059
零件号： | SHT0018059 | 零件名称： | 气弹簧上固定片 |  | 车型：J6P升级 |  | 供应商名称：河北光华荣昌 |  | 编制人：林涛 |  |  | 联系电话：186 1290 5890
核心小组：李斗斗、李子坤、徐海峰 |  |  |  |  | 供应商批准/日期： | 苏东 | 顾客批准/日期： |  | 编制日期：2025.5.19 |  |  | 最新修改日期：
过程 编号 | 过程名称/ 操作描述 | 机器、设备、工装、夹具 | 特性 |  |  |  | 方法
|  |  | 编号 | 产品 | 过程 | 特殊特性分类 | 产品/过程 标准/公差 | 评估/ 测量方法 | 样本容量 | 样本 频率 | 负责人 | 控制方法 | 操作规范/记录表单编号 | 反应计划
件名/件号 | 气弹簧上固定片（SHT0018059)
30 | 气弹簧上固定片 检验 |  | 1 | 外观 |  |  | 1.零件表面不允许有裂纹、起皱等缺陷；去除尖角、毛刺、油污 2.不允许有影响装配安全性、外观或功能的毛口和飞边 | 目视 | 按照GB2828-2012抽样表一般检验水平I执行,详见附表 | 每批 | 检验员 | 检验报告 | IQC来料检验报告No.GR-71-01-04 | 通知质量工程师+按照不合格品控制程序
|  |  | 2 | 宽度 |  |  | 20±0.1mm | 卡尺/0.01mm | 按照GB2828-2012抽样表一般检验水平I执行,详见附表 | 每批 | 检验员 | 检验报告 | IQC来料检验报告No.GR-71-01-04
|  |  | 3 | 直径 |  |  | φ9±0.1mm | 卡尺/0.01mm |  | 每批 | 检验员 | 检验报告 | IQC来料检验报告No.GR-71-01-04
|  |  | 1 | 钣金拉伸料厚最大减薄量 |  |  | ≤材料厚度的20% | 供应商实验报告 | 1次 | 每年 | 检验员 | 实验报告 | 实验报告
|  |  | 2 | 有毒有害物质要求 | [1] |  | 满足GB/T 30512-2014《汽车禁用物质要求》中的规定 | 供应商实验报告 | 1次 | 每年 | 检验员 | 实验报告 | 实验报告
|  |  | 3 | 化学成份与机械性能 |  |  | Q235 ，T=2mm 化学成份;C≤0.17%，Si≤0.35%，Mn≤1.4%，P≤0.04%，S≤0.04% 机械性能满足：上屈服强度≥235Mpa，抗拉强度:370-500Mpa，断后伸长率≥26% | 供应商实验报告 | 1次 | 每批 | 检验员 | 实验报告 | 实验报告
说明： 1.安全法规特殊特性:[1] 主机厂特性标识： [A] ； 关键特殊特性（SPC控制）:[2] 主机厂特性标识： 无 ；
变更记录
编号 | 变更前描述 |  |  |  | 变更后描述 |  |  | 版本号 |  |  |  | 变更时间
1 | 无 |  |  |  | 新编 |  |  | A0
工装样件生产
试生产
生产

## SHT0018057
控制计划 Control Plan | [8 empty] | SOR号码/名称： |  |  | 控制计划号码：CP(M)- SHT0018057 SHT0018058
零件号： | SHT0018057 SHT0018058 | 零件名称： | 座椅左支撑板 座椅右支撑板 |  | 车型：J6P升级 |  | 供应商名称：河北光华荣昌 |  | 编制人：林涛 |  |  | 联系电话：186 1290 5890
核心小组：李斗斗、李子坤、徐海峰 |  |  |  |  | 供应商批准/日期： | 苏东 | 顾客批准/日期： |  | 编制日期：2025.5.19 |  |  | 最新修改日期：
过程 编号 | 过程名称/ 操作描述 | 机器、设备、工装、夹具 | 特性 |  |  |  | 方法
|  |  | 编号 | 产品 | 过程 | 特殊特性分类 | 产品/过程 标准/公差 | 评估/ 测量方法 | 样本容量 | 样本 频率 | 负责人 | 控制方法 | 操作规范/记录表单编号 | 反应计划
件名/件号 | 座椅左支撑板（SHT0018057) 座椅右支撑板(SHT0018058)
30 | 座椅左支撑板 座椅右支撑板 检验 |  | 1 | 外观 |  |  | 1.零件表面不允许有裂纹、起皱等缺陷；去除尖角、毛刺、油污 2.不允许有影响装配安全性、外观或功能的毛口和飞边 | 目视 | 按照GB2828-2012抽样表一般检验水平I执行,详见附表 | 每批 | 检验员 | 检验报告 | IQC来料检验报告No.GR-71-01-04 | 通知质量工程师+按照不合格品控制程序
|  |  | 2 | 尺寸1 |  |  | 36.4±0.1mm | 卡尺/0.01mm | 按照GB2828-2012抽样表一般检验水平I执行,详见附表 | 每批 | 检验员 | 检验报告 | IQC来料检验报告No.GR-71-01-04
|  |  | 3 | 高度 |  |  | 38.2±0.1mm | 卡尺/0.01mm |  | 每批 | 检验员 | 检验报告 | IQC来料检验报告No.GR-71-01-04
|  |  | 4 | 长度 |  |  | 40±0.1mm | 卡尺/0.01mm |  | 每批 | 检验员 | 检验报告 | IQC来料检验报告No.GR-71-01-04
|  |  | 1 | 钣金拉伸料厚最大减薄量 |  |  | ≤材料厚度的20% | 供应商实验报告 | 1次 | 每年 | 检验员 | 实验报告 | 实验报告
|  |  | 2 | 有毒有害物质要求 | [1] |  | 满足GB/T 30512-2014《汽车禁用物质要求》中的规定 | 供应商实验报告 | 1次 | 每年 | 检验员 | 实验报告 | 实验报告
|  |  | 3 | 化学成份与机械性能 |  |  | SAPH440 ，T=4mm 化学成份：C≤0.21%，Si≤0.3%，Mn≤1.5%，P≤0.03%，S≤0.025%，Alt≥0.01% 机械性能满足：上屈服强度≥305Mpa，抗拉强度≥440Mpa，断后伸长率≥30% | 供应商实验报告 | 1次 | 每批 | 检验员 | 实验报告 | 实验报告
说明： 1.安全法规特殊特性:[1] 主机厂特性标识： [A] ； 关键特殊特性（SPC控制）:[2] 主机厂特性标识： 无 ；
变更记录
编号 | 变更前描述 |  |  |  | 变更后描述 |  |  | 版本号 |  |  |  | 变更时间
1 | 无 |  |  |  | 新编 |  |  | A0
工装样件生产
试生产
生产

## SHT0018055
控制计划 Control Plan | [8 empty] | SOR号码/名称： |  |  | 控制计划号码：CP(M)- SHT0018055 SHT0018056
零件号： | SHT0018055 SHT0018056 | 零件名称： | 座椅左板 座椅右板 |  | 车型：J6P升级 |  | 供应商名称：河北光华荣昌 |  | 编制人：林涛 |  |  | 联系电话：186 1290 5890
核心小组：李斗斗、李子坤、徐海峰 |  |  |  |  | 供应商批准/日期： | 苏东 | 顾客批准/日期： |  | 编制日期：2025.5.19 |  |  | 最新修改日期：
过程 编号 | 过程名称/ 操作描述 | 机器、设备、工装、夹具 | 特性 |  |  |  | 方法
|  |  | 编号 | 产品 | 过程 | 特殊特性分类 | 产品/过程 标准/公差 | 评估/ 测量方法 | 样本容量 | 样本 频率 | 负责人 | 控制方法 | 操作规范/记录表单编号 | 反应计划
件名/件号 | 座椅左板（SHT0018055） 座椅右板（SHT0018056）
30 | 座椅左板 座椅右板 检验 |  | 1 | 外观 |  |  | 1.零件表面不允许有裂纹、起皱等缺陷；去除尖角、毛刺、油污 2.不允许有影响装配安全性、外观或功能的毛口和飞边 | 目视 | 按照GB2828-2012抽样表一般检验水平I执行,详见附表 | 每批 | 检验员 | 检验报告 | IQC来料检验报告No.GR-71-01-04 | 通知质量工程师+按照不合格品控制程序
|  |  | 2 | B基准孔直径 |  |  | φ15.5±0.1mm | 卡尺/0.01mm | 按照GB2828-2012抽样表一般检验水平I执行,详见附表 | 每批 | 检验员 | 检验报告 | IQC来料检验报告No.GR-71-01-04
|  |  | 3 | 圆孔1直径 |  |  | φ25.5±0.1mm | 卡尺/0.01mm |  | 每批 | 检验员 | 检验报告 | IQC来料检验报告No.GR-71-01-04
|  |  | 4 | 开档尺寸 |  |  | 25.5±0.1mm | 卡尺/0.01mm |  | 每批 | 检验员 | 检验报告 | IQC来料检验报告No.GR-71-01-04
|  |  | 1 | 钣金拉伸料厚最大减薄量 |  |  | ≤材料厚度的20% | 供应商实验报告 | 1次 | 每年 | 检验员 | 实验报告 | 实验报告
|  |  | 2 | 有毒有害物质要求 | [1] |  | 满足GB/T 30512-2014《汽车禁用物质要求》中的规定 | 供应商实验报告 | 1次 | 每年 | 检验员 | 实验报告 | 实验报告
|  |  | 3 | 化学成份与机械性能 |  |  | SPFH590 ，T=5mm 化学成份：C≤0.18%，Si≤0.6%，Mn≤2%，P≤0.025%，S≤0.025%，Alt≥0.01% 机械性能满足：上屈服强度≥420Mpa，抗拉强度≥590Mpa，断后伸长率≥20% | 供应商实验报告 | 1次 | 每批 | 检验员 | 实验报告 | 实验报告
说明： 1.安全法规特殊特性:[1] 主机厂特性标识： [A] ； 关键特殊特性（SPC控制）:[2] 主机厂特性标识： 无 ；
变更记录
编号 | 变更前描述 |  |  |  | 变更后描述 |  |  | 版本号 |  |  |  | 变更时间
1 | 无 |  |  |  | 新编 |  |  | A0
工装样件生产
试生产
生产

## SHT0018054
控制计划 Control Plan | [8 empty] | SOR号码/名称： |  |  | 控制计划号码： CP(M)-SHT0018054
零件号： | SHT0018054 | 零件名称： | 旋转座框总成 |  | 车型：J6P升级 |  | 供应商名称：河北光华荣昌 |  | 编制人：林涛 |  |  | 联系电话：186 1290 5890
核心小组：李斗斗、李子坤、徐海峰 |  |  |  |  | 供应商批准/日期： | 苏东 | 顾客批准/日期： |  | 编制日期：2025.4.27 |  |  | 最新修改日期：
过程 编号 | 过程名称/ 操作描述 | 机器、设备、工装、夹具 | 特性 |  |  |  | 方法
|  |  | 编号 | 产品 | 过程 | 特殊特性分类 | 产品/过程 标准/公差 | 评估/ 测量方法 | 样本容量 | 样本 频率 | 负责人 | 控制方法 | 操作规范/记录表单编号 | 反应计划
件名/件号 | 旋转座框总成（SHT0018054）
30 | 旋转座框总成 检验 |  | 1 | 外观 |  |  | 1.焊接外观应平整、光滑，焊点均匀、牢固，不允许有漏焊、虚焊、开焊、脱焊、气孔、裂纹、烧穿，表面焊渣等缺陷，飞溅应消除 2.所有匹配部件应避免变形 3.骨架总成黑色电泳防锈处理 | 目视 | 按照GB2828-2012抽样表一般检验水平I执行,详见附表 | 每批 | 检验员 | 检验报告 | IQC来料检验报告No.GR-71-01-04 | 通知质量工程师+按照不合格品控制程序
|  |  | 2 | B1孔直径 |  |  | φ15.5±0.1mm | 卡尺/0.01mm | 按照GB2828-2012抽样表一般检验水平I执行,详见附表 | 每批 | 检验员 | 检验报告 | IQC来料检验报告No.GR-71-01-04
|  |  | 3 | B2孔直径 |  |  | φ15.5±0.1mm | 卡尺/0.01mm |  | 每批 | 检验员 | 检验报告 | IQC来料检验报告No.GR-71-01-04
|  |  | 4 | B2孔同轴度 |  |  |  | 三坐标/检具 |  | 每批 | 检验员 | 检验报告 | IQC来料检验报告No.GR-71-01-04
|  |  | 5 | A1-A2档距 |  |  | 3600-1mm | 盒尺/0.5mm |  | 每批 | 检验员 | 检验报告 | IQC来料检验报告No.GR-71-01-04
|  |  | 6 | 气弹簧上固定片孔直径 |  |  | φ9±0.1mm | 三坐标/检具 |  | 每批 | 检验员 | 检验报告 | IQC来料检验报告No.GR-71-01-04
|  |  | 7 | 气弹簧上固定片孔位置度 |  |  |  | 三坐标/检具 |  | 每批 | 检验员 | 检验报告 | IQC来料检验报告No.GR-71-01-04
|  |  | 8 | 焊道要求 |  |  | 焊道长度及位置参考图纸，公差+10mm | 盒尺/1mm |  | 每批 | 检验员 | 检验报告 | IQC来料检验报告No.GR-71-01-04
|  |  | 1 | 熔深要求 |  |  | 烧焊熔入深度0.3以上，焊缝强度不低于母材 | 供应商实验报告 | 1次 | 每月 | 检验员 | 实验报告 | 实验报告
|  |  | 2 | 焊接质量要求 |  |  | 破坏试验：基材撕裂，焊缝不得脱开 熔深切片试验：焊缝厚度≥0.7Smin，熔深≥0.12Smin | 供应商实验报告 | 1次 | 每年 | 检验员 | 实验报告 | 实验报告
|  |  | 3 | 有毒有害物质要求 | [1] |  | 满足GB/T 30512-2014《汽车禁用物质要求》中的规定 | 供应商实验报告 | 1次 | 每年 | 检验员 | 实验报告 | 实验报告
|  |  | 4 | 防锈要求 | [2] |  | 符合汽车座椅防锈要求，漆以CA/C301甲，按Q/CAYT-12,技术要求见Q/CAYT-13.19类型A-2盐雾试验168h | 供应商实验报告 | 1次 | 每年 | 检验员 | 实验报告 | 实验报告
说明： 1.安全法规特殊特性:[1] 主机厂特性标识： [A] ； 关键特殊特性（SPC控制）:[2] 主机厂特性标识： 无 ；
变更记录
编号 | 变更前描述 |  |  |  | 变更后描述 |  |  | 版本号 |  |  |  | 变更时间
1 | 无 |  |  |  | 新编 |  |  | A0
工装样件生产
试生产
生产

## SHT0018018
控制计划 Control Plan | [8 empty] | SOR号码/名称： |  |  | 控制计划号码： CP(M)- SHT0018018
零件号： | SHT0018018 | 零件名称： | 底支架后板 |  | 车型：J6P升级 |  | 供应商名称：长春志恒 |  | 编制人：林涛 |  |  | 联系电话：186 1290 5890
核心小组：李斗斗、李子坤、徐海峰 |  |  |  |  | 供应商批准/日期： | 苏东 | 顾客批准/日期： |  | 编制日期：2025.5.19 |  |  | 最新修改日期：
过程 编号 | 过程名称/ 操作描述 | 机器、设备、工装、夹具 | 特性 |  |  |  | 方法
|  |  | 编号 | 产品 | 过程 | 特殊特性分类 | 产品/过程 标准/公差 | 评估/ 测量方法 | 样本容量 | 样本 频率 | 负责人 | 控制方法 | 操作规范/记录表单编号 | 反应计划
件名/件号 | 底支架后板（SHT0018018）
30 | 底支架后板 检验 |  | 1 | 外观 |  |  | 1.零件表面不允许有裂纹、起皱等缺陷；去除尖角、毛刺、油污 2.不允许有影响装配安全性、外观或功能的毛口和飞边 | 目视 | 按照GB2828-2012抽样表一般检验水平I执行,详见附表 | 每批 | 检验员 | 检验报告 | IQC来料检验报告No.GR-71-01-04 | 通知质量工程师+按照不合格品控制程序
|  |  | 2 | B1直径 |  |  | φ9+0.10mm | 卡尺/0.01mm | 按照GB2828-2012抽样表一般检验水平I执行,详见附表 | 每批 | 检验员 | 检验报告 | IQC来料检验报告No.GR-71-01-04
|  |  | 3 | B2直径 |  |  | φ9+0.10mm | 卡尺/0.01mm |  | 每批 | 检验员 | 检验报告 | IQC来料检验报告No.GR-71-01-04
|  |  | 4 | B1,B2孔间距 |  |  | 218±0.1mm | 卡尺/0.01mm |  | 每批 | 检验员 | 检验报告 | IQC来料检验报告No.GR-71-01-04
|  |  | 5 | 圆孔1直径 |  |  | 4*φ6.5±0.1mm | 卡尺/0.01mm |  | 每批 | 检验员 | 检验报告 | IQC来料检验报告No.GR-71-01-04
|  |  | 6 | 异形孔尺寸 |  |  | R7.5+0.10mm*R10.35+0.10mm | 卡尺/0.01mm |  | 每批 | 检验员 | 检验报告 | IQC来料检验报告No.GR-71-01-04
|  |  | 7 | 圆孔2直径 |  |  | 4*φ13+0.10mm | 卡尺/0.01mm |  | 每批 | 检验员 | 检验报告 | IQC来料检验报告No.GR-71-01-04
|  |  | 1 | 钣金拉伸料厚最大减薄量 |  |  | ≤材料厚度的20% | 供应商实验报告 | 1次 | 每年 | 检验员 | 实验报告 | 实验报告
|  |  | 2 | 有毒有害物质要求 | [1] |  | 满足GB/T 30512-2014《汽车禁用物质要求》中的规定 | 供应商实验报告 | 1次 | 每年 | 检验员 | 实验报告 | 实验报告
|  |  | 3 | 化学成份与机械性能 |  |  | QSTE420 ，T=2mm 化学成份：C≤0.12%，Si≤0.5%，Mn≤1.5%，P≤0.030%，S≤0.025%，Alt≥0.015% 机械性能满足：上屈服强度≥500Mpa，550MPa≤抗拉强度≤700Mpa，断后伸长率≥12% | 供应商实验报告 | 1次 | 每批 | 检验员 | 实验报告 | 实验报告
说明： 1.安全法规特殊特性:[1] 主机厂特性标识： [A] ； 关键特殊特性（SPC控制）:[2] 主机厂特性标识： 无 ；
变更记录
编号 | 变更前描述 |  |  |  | 变更后描述 |  |  | 版本号 |  |  |  | 变更时间
1 | 无 |  |  |  | 新编 |  |  | A0
工装样件生产
试生产
生产

## SHT0018017
控制计划 Control Plan | [8 empty] | SOR号码/名称： |  |  | 控制计划号码： CP(M)- SHT0018017
零件号： | SHT0018017 | 零件名称： | 底支架前板 |  | 车型：J6P升级 |  | 供应商名称：长春志恒 |  | 编制人：林涛 |  |  | 联系电话：186 1290 5890
核心小组：李斗斗、李子坤、徐海峰 |  |  |  |  | 供应商批准/日期： | 苏东 | 顾客批准/日期： |  | 编制日期：2025.5.19 |  |  | 最新修改日期：
过程 编号 | 过程名称/ 操作描述 | 机器、设备、工装、夹具 | 特性 |  |  |  | 方法
|  |  | 编号 | 产品 | 过程 | 特殊特性分类 | 产品/过程 标准/公差 | 评估/ 测量方法 | 样本容量 | 样本 频率 | 负责人 | 控制方法 | 操作规范/记录表单编号 | 反应计划
件名/件号 | 底支架前板（SHT0018017）
30 | 底支架前板 检验 |  | 1 | 外观 |  |  | 1.零件表面不允许有裂纹、起皱等缺陷；去除尖角、毛刺、油污 2.不允许有影响装配安全性、外观或功能的毛口和飞边 | 目视 | 按照GB2828-2012抽样表一般检验水平I执行,详见附表 | 每批 | 检验员 | 检验报告 | IQC来料检验报告No.GR-71-01-04 | 通知质量工程师+按照不合格品控制程序
|  |  | 2 | B1直径 |  |  | φ9+0.10mm | 卡尺/0.01mm | 按照GB2828-2012抽样表一般检验水平I执行,详见附表 | 每批 | 检验员 | 检验报告 | IQC来料检验报告No.GR-71-01-04
|  |  | 3 | B2直径 |  |  | φ9+0.10mm | 卡尺/0.01mm |  | 每批 | 检验员 | 检验报告 | IQC来料检验报告No.GR-71-01-04
|  |  | 4 | B1,B2孔间距 |  |  | 218±0.25mm | 卡尺/0.01mm |  | 每批 | 检验员 | 检验报告 | IQC来料检验报告No.GR-71-01-04
|  |  | 5 | 圆孔1直径 |  |  | 2*φ40-0.1mm | 卡尺/0.01mm |  | 每批 | 检验员 | 检验报告 | IQC来料检验报告No.GR-71-01-04
|  |  | 6 | 椭圆孔尺寸 |  |  | 2*13+0.1*15+0.1mm | 卡尺/0.01mm |  | 每批 | 检验员 | 检验报告 | IQC来料检验报告No.GR-71-01-04
|  |  | 7 | 椭圆孔间距 |  |  | 380±0.1mm | 卡尺/0.01mm |  | 每批 | 检验员 | 检验报告 | IQC来料检验报告No.GR-71-01-04
|  |  | 1 | 钣金拉伸料厚最大减薄量 |  |  | ≤材料厚度的20% | 供应商实验报告 | 1次 | 每年 | 检验员 | 实验报告 | 实验报告
|  |  | 2 | 有毒有害物质要求 | [1] |  | 满足GB/T 30512-2014《汽车禁用物质要求》中的规定 | 供应商实验报告 | 1次 | 每年 | 检验员 | 实验报告 | 实验报告
|  |  | 3 | 化学成份与机械性能 |  |  | QSTE420 ，T=2mm 化学成份：C≤0.12%，Si≤0.5%，Mn≤1.5%，P≤0.030%，S≤0.025%，Alt≥0.015% 机械性能满足：上屈服强度≥500Mpa，550MPa≤抗拉强度≤700Mpa，断后伸长率≥12% | 供应商实验报告 | 1次 | 每批 | 检验员 | 实验报告 | 实验报告
说明： 1.安全法规特殊特性:[1] 主机厂特性标识： [A] ； 关键特殊特性（SPC控制）:[2] 主机厂特性标识： 无 ；
变更记录
编号 | 变更前描述 |  |  |  | 变更后描述 |  |  | 版本号 |  |  |  | 变更时间
1 | 无 |  |  |  | 新编 |  |  | A0
工装样件生产
试生产
生产

## SHT0018015
控制计划 Control Plan | [8 empty] | SOR号码/名称： |  |  | 控制计划号码： CP(M)- SHT0018015 SHT0018016
零件号： | SHT0018015 SHT0018016 | 零件名称： | 底支架左板 底支架右板 |  | 车型：J6P升级 |  | 供应商名称：长春志恒 |  | 编制人：林涛 |  |  | 联系电话：186 1290 5890
核心小组：李斗斗、李子坤、徐海峰 |  |  |  |  | 供应商批准/日期： | 苏东 | 顾客批准/日期： |  | 编制日期：2025.5.19 |  |  | 最新修改日期：
过程 编号 | 过程名称/ 操作描述 | 机器、设备、工装、夹具 | 特性 |  |  |  | 方法
|  |  | 编号 | 产品 | 过程 | 特殊特性分类 | 产品/过程 标准/公差 | 评估/ 测量方法 | 样本容量 | 样本 频率 | 负责人 | 控制方法 | 操作规范/记录表单编号 | 反应计划
件名/件号 | 底支架左板（SHT0018015）底支架右板（SHT0018016）
30 | 底支架左板 底支架右板 检验 |  | 1 | 外观 |  |  | 1.零件表面不允许有裂纹、起皱等缺陷；去除尖角、毛刺、油污 2.不允许有影响装配安全性、外观或功能的毛口和飞边 | 目视 | 按照GB2828-2012抽样表一般检验水平I执行,详见附表 | 每批 | 检验员 | 检验报告 | IQC来料检验报告No.GR-71-01-04 | 通知质量工程师+按照不合格品控制程序
|  |  | 2 | B1直径 |  |  | φ10+0.10mm | 卡尺/0.01mm | 按照GB2828-2012抽样表一般检验水平I执行,详见附表 | 每批 | 检验员 | 检验报告 | IQC来料检验报告No.GR-71-01-04
|  |  | 3 | B2直径 |  |  | φ10+0.10mm | 卡尺/0.01mm |  | 每批 | 检验员 | 检验报告 | IQC来料检验报告No.GR-71-01-04
|  |  | 4 | B1,B2孔间距 |  |  | 300±0.1mm | 卡尺/0.01mm |  | 每批 | 检验员 | 检验报告 | IQC来料检验报告No.GR-71-01-04
|  |  | 5 | 圆孔1直径 |  |  | 2*φ11+0.10mm | 卡尺/0.01mm |  | 每批 | 检验员 | 检验报告 | IQC来料检验报告No.GR-71-01-04
|  |  | 6 | 椭圆孔尺寸 |  |  | 11+0.1*13+0.1mm | 卡尺/0.01mm |  | 每批 | 检验员 | 检验报告 | IQC来料检验报告No.GR-71-01-04
|  |  | 7 | 圆孔和椭圆孔间距 |  |  | 270±0.1mm | 卡尺/0.01mm |  | 每批 | 检验员 | 检验报告 | IQC来料检验报告No.GR-71-01-04
|  |  | 1 | 钣金拉伸料厚最大减薄量 |  |  | ≤材料厚度的20% | 供应商实验报告 | 1次 | 每年 | 检验员 | 实验报告 | 实验报告
|  |  | 2 | 有毒有害物质要求 | [1] |  | 满足GB/T 30512-2014《汽车禁用物质要求》中的规定 | 供应商实验报告 | 1次 | 每年 | 检验员 | 实验报告 | 实验报告
|  |  | 3 | 化学成份与机械性能 |  |  | QSTE420 ，T=2mm 化学成份：C≤0.12%，Si≤0.5%，Mn≤1.5%，P≤0.030%，S≤0.025%，Alt≥0.015% 机械性能满足：上屈服强度≥500Mpa，550MPa≤抗拉强度≤700Mpa，断后伸长率≥12% | 供应商实验报告 | 1次 | 每批 | 检验员 | 实验报告 | 实验报告
说明： 1.安全法规特殊特性:[1] 主机厂特性标识： [A] ； 关键特殊特性（SPC控制）:[2] 主机厂特性标识： 无 ；
变更记录
编号 | 变更前描述 |  |  |  | 变更后描述 |  |  | 版本号 |  |  |  | 变更时间
1 | 无 |  |  |  | 新编 |  |  | A0
工装样件生产
试生产
生产

## SHT0018014
控制计划 Control Plan | [8 empty] | SOR号码/名称： |  |  | 控制计划号码： CP(M)-SHT0018014
零件号： | SHT0018014 | 零件名称： | 底支架焊接总成 |  | 车型：J6P升级 |  | 供应商名称：长春志恒 |  | 编制人：林涛 |  |  | 联系电话：186 1290 5890
核心小组：李斗斗、李子坤、徐海峰 |  |  |  |  | 供应商批准/日期： | 苏东 | 顾客批准/日期： |  | 编制日期：2025.4.27 |  |  | 最新修改日期：
过程 编号 | 过程名称/ 操作描述 | 机器、设备、工装、夹具 | 特性 |  |  |  | 方法
|  |  | 编号 | 产品 | 过程 | 特殊特性分类 | 产品/过程 标准/公差 | 评估/ 测量方法 | 样本容量 | 样本 频率 | 负责人 | 控制方法 | 操作规范/记录表单编号 | 反应计划
件名/件号 | 底支架焊接总成（SHT0018014）
30 | 底支架焊接总成 检验 |  | 1 | 外观 |  |  | 1.焊接外观应平整、光滑，焊点均匀、牢固，不允许有漏焊、虚焊、开焊、脱焊、气孔、裂纹、烧穿，表面焊渣等缺陷，飞溅应消除 2.所有匹配部件应避免变形 3.骨架总成黑色电泳防锈处理 | 目视 | 按照GB2828-2012抽样表一般检验水平I执行,详见附表 | 每批 | 检验员 | 检验报告 | IQC来料检验报告No.GR-71-01-04 | 通知质量工程师+按照不合格品控制程序
|  |  | 2 | B基准孔直径 |  |  | 4*φ11+0.1mm | 卡尺/0.01mm | 按照GB2828-2012抽样表一般检验水平I执行,详见附表 | 每批 | 检验员 | 检验报告 | IQC来料检验报告No.GR-71-01-04
|  |  | 3 | C基准M8螺母位置度 |  |  |  | 检具/三坐标 |  | 每批 | 检验员 | 检验报告 | IQC来料检验报告No.GR-71-01-04
|  |  | 4 | 椭圆孔短边长度 |  |  | 2*11+0.1mm | 卡尺/0.01mm |  | 每批 | 检验员 | 检验报告 | IQC来料检验报告No.GR-71-01-04
|  |  | 5 | 椭圆孔位置度 |  |  |  | 检具/三坐标 |  | 每批 | 检验员 | 检验报告 | IQC来料检验报告No.GR-71-01-04
|  |  | 6 | 圆孔1直径 |  |  | 4*φ6.5+0.10mm | 卡尺/0.01mm |  | 每批 | 检验员 | 检验报告 | IQC来料检验报告No.GR-71-01-04
|  |  | 7 | 圆孔2直径 |  |  | 2*φ40-0.1mm | 卡尺/0.01mm |  | 每批 | 检验员 | 检验报告 | IQC来料检验报告No.GR-71-01-04
|  |  | 8 | 气管安装孔半径 |  |  | R7.5+0.10mm | 卡尺/0.01mm |  | 每批 | 检验员 | 检验报告 | IQC来料检验报告No.GR-71-01-04
|  |  | 9 | 焊道要求 |  |  | 焊道长度及位置参考图纸，公差+10mm | 盒尺/1mm |  | 每批 | 检验员 | 检验报告 | IQC来料检验报告No.GR-71-01-04
|  |  | 1 | 熔深要求 |  |  | 烧焊熔入深度0.3以上，焊缝强度不低于母材 | 供应商实验报告 | 1次 | 每月 | 检验员 | 实验报告 | 实验报告
|  |  | 2 | 焊接质量要求 |  |  | 破坏试验：基材撕裂，焊缝不得脱开 熔深切片试验：焊缝厚度≥0.7Smin，熔深≥0.12Smin | 供应商实验报告 | 1次 | 每年 | 检验员 | 实验报告 | 实验报告
|  |  | 3 | 有毒有害物质要求 | [1] |  | 满足GB/T 30512-2014《汽车禁用物质要求》中的规定 | 供应商实验报告 | 1次 | 每年 | 检验员 | 实验报告 | 实验报告
|  |  | 4 | 防锈要求 | [2] |  | 符合汽车座椅防锈要求，漆以CA/C301甲，按Q/CAYT-12,技术要求见Q/CAYT-13.19类型A-C盐雾试验168h | 供应商实验报告 | 1次 | 每年 | 检验员 | 实验报告 | 实验报告
|  |  | 5 | 焊接螺母强度要求 |  |  | 满足M8扭矩≥45 | 供应商实验报告 | 1次 | 每年 | 检验员 | 实验报告 | 实验报告
|  |  | 6 | 化学成份与机械性能 |  |  | QSTE420 ，T=2mm 化学成份：C≤0.12%，Si≤0.5%，Mn≤1.5%，P≤0.030%，S≤0.025%，Alt≥0.015% 机械性能满足：上屈服强度≥500Mpa，550MPa≤抗拉强度≤700Mpa，断后伸长率≥12% | 供应商实验报告 | 1次 | 每批 | 检验员 | 实验报告 | 实验报告
说明： 1.安全法规特殊特性:[1] 主机厂特性标识： [A] ； 关键特殊特性（SPC控制）:[2] 主机厂特性标识： 无 ；
变更记录
编号 | 变更前描述 |  |  |  | 变更后描述 |  |  | 版本号 |  |  |  | 变更时间
1 | 无 |  |  |  | 新编 |  |  | A0
工装样件生产
试生产
生产

## SHT0018004
控制计划 Control Plan | [8 empty] | SOR号码/名称： |  |  | 控制计划号码： CP(M)-SHT0018004 SHT0017991
零件号： | SHT0018004 SHT0017991 | 零件名称： | 坐垫3D网格 靠背3D网格 |  | 车型：J6P |  | 供应商名称： |  | 编制人：林涛 |  |  | 联系电话：186 1290 5890
核心小组：李斗斗、李子坤、徐海峰 |  |  |  |  | 供应商批准/日期： | 苏东 | 顾客批准/日期： |  | 编制日期：2025.4.27 |  |  | 最新修改日期：
过程 编号 | 过程名称/ 操作描述 | 机器、设备、工装、夹具 | 特性 |  |  |  | 方法
|  |  | 编号 | 产品 | 过程 | 特殊特性分类 | 产品/过程 标准/公差 | 评估/ 测量方法 | 样本容量 | 样本 频率 | 负责人 | 控制方法 | 操作规范/记录表单编号 | 反应计划
件名/件号 | 坐垫3D网格（SHT0018004） 靠背3D网格（SHT0017991）
30 | 坐垫3D网格 靠背3D网格 检验 |  | 1 | 外观 |  |  | 1.颜色为白色，3D网格产品不允许有裂纹等缺陷，表面应清洁，平整 | 目视/样件 | 按照GB2828-2012抽样表一般检验水平I执行,详见附表 | 每批 | 检验员 | 检验报告 | IQC来料检验报告No.GR-71-01-04 | 通知质量工程师+按照不合格品控制程序
|  |  | 2 | 坐垫长度1 |  |  | 300+10mm | 盒尺/0.5mm | 按照GB2828-2012抽样表一般检验水平I执行,详见附表 | 每批 | 检验员 | 检验报告 | IQC来料检验报告No.GR-71-01-04
|  |  | 3 | 坐垫长度2 |  |  | 228+10mm | 盒尺/0.5mm |  | 每批 | 检验员 | 检验报告 | IQC来料检验报告No.GR-71-01-04
|  |  | 4 | 坐垫高度 |  |  | 417+10mm | 盒尺/0.5mm |  | 每批 | 检验员 | 检验报告 | IQC来料检验报告No.GR-71-01-04
|  |  | 5 | 坐垫厚度 |  |  | 15±0.5mm | 盒尺/0.5mm |  | 每批 | 检验员 | 检验报告 | IQC来料检验报告No.GR-71-01-04
|  |  | 6 | 靠背长度1 |  |  | 244+10mm | 盒尺/0.5mm | 按照GB2828-2012抽样表一般检验水平I执行,详见附表 | 每批 | 检验员 | 检验报告 | IQC来料检验报告No.GR-71-01-04
|  |  | 7 | 靠背长度2 |  |  | 230+10mm | 盒尺/0.5mm |  | 每批 | 检验员 | 检验报告 | IQC来料检验报告No.GR-71-01-04
|  |  | 8 | 靠背高度 |  |  | 444+10mm | 盒尺/0.5mm |  | 每批 | 检验员 | 检验报告 | IQC来料检验报告No.GR-71-01-04
|  |  | 9 | 靠背厚度 |  |  | 15±0.5mm | 盒尺/0.5mm |  | 每批 | 检验员 | 检验报告 | IQC来料检验报告No.GR-71-01-04
|  |  | 1 | 面密度 |  |  | 按照DIN EN12127的实验方法，标准要求530±50g/m3 | 供应商实验报告 | 1次 | 每年 | 检验员 | 实验报告 | 实验报告
|  |  | 2 | 网格密度 |  |  | 按照DIN EN14971,横向线圈1.8±0.4mm，纵向线圈6±1mm | 供应商实验报告 | 1次 | 每年 | 检验员 | 实验报告 | 实验报告
|  |  | 3 | 通风量实验 |  |  | 按照DIN EN ISO 9237 2mbar的实验方法，标准要求≥4800l/dm3xmin | 供应商实验报告 | 1次 | 每年 | 检验员 | 实验报告 | 实验报告
|  |  | 4 | 加热后产品变形量 |  |  | 按照DIN53377的实验方法，标准要求长度方向0±3%，横向0±3% | 供应商实验报告 | 1次 | 每年 | 检验员 | 实验报告 | 实验报告
|  |  | 5 | 永久变形实验 |  |  | 按照DIN EN ISO 1856的实验方法，标准要求0min后≤40%/4h≤40% | 供应商实验报告 | 1次 | 每年 | 检验员 | 实验报告 | 实验报告
|  |  | 6 | 压缩应力实验 |  |  | 按照DIN EN ISO 3386-1的实验方法，标准要求13±4kpa | 供应商实验报告 | 1次 | 每年 | 检验员 | 实验报告 | 实验报告
|  |  | 7 | 燃烧 |  | [1] | 按照DBL.5307.10的要求，燃烧速度≤80mm/min | 供应商实验报告 | 1次 | 每年 | 检验员 | 实验报告 | 实验报告
|  |  | 8 | 气味 |  |  | 按VDA270规定，标准要求气味等级≤3级 | 供应商实验报告 | 1次 | 每年 | 检验员 | 实验报告 | 实验报告
|  |  | 9 | VOC |  |  | 按照VDA278的规定进行试验，标准要求≤150μg/g | 供应商实验报告 | 1次 | 每年 | 检验员 | 实验报告 | 实验报告
|  |  | 10 | ELV |  | [1] | 按照DBL8585/IEC 62321的规定进行试验，铅≤1000mg/kg；汞≤1000mg/kg；六价铬≤1000mg/kg；镉≤100mg/kg；多溴联苯醚（多溴二苯醚）≤1000mg/kg；多溴联苯≤1000mg/kg； | 供应商实验报告 | 1次 | 每年 | 检验员 | 实验报告 | 实验报告
|  |  | 11 | 背胶 |  |  | 典型粘性值（N/25mm）： 初始粘性（st，st）-FTM9:8或撕裂； 20分钟90°，剥离粘性（st.st）-FTM2:9.0或撕裂； 24小时90°，剥离粘性（st.st）-FTM2:11.0或撕裂； 最低粘贴温度：10℃，粘贴后24h，存放温度范围：-15℃-65℃。 | 供应商实验报告 | 1次 | 每年 | 检验员 | 实验报告 | 实验报告
说明： 1.安全法规特殊特性:[1] 主机厂特性标识： [A] ； 关键特殊特性（SPC控制）:[2] 主机厂特性标识： 无 ；
变更记录
编号 | 变更前描述 |  |  |  | 变更后描述 |  |  | 版本号 |  |  |  | 变更时间
1 | 无 |  |  |  | 新编 |  |  | A0
2
工装样件生产
试生产
生产

## SHT0018005
控制计划 Control Plan | [8 empty] | SOR号码/名称： |  |  | 控制计划号码： CP(M)- SHT0018005 SHT0017992
零件号： | SHT0018005 SHT0017992 | 零件名称： | 坐垫舒适性海绵 靠背舒适性海绵 |  | 车型：J6P |  | 供应商名称： |  | 编制人：林涛 |  |  | 联系电话：186 1290 5890
核心小组：李斗斗、李子坤、徐海峰 |  |  |  |  | 供应商批准/日期： | 苏东 | 顾客批准/日期： |  | 编制日期：2025.4.27 |  |  | 最新修改日期：
过程 编号 | 过程名称/ 操作描述 | 机器、设备、工装、夹具 | 特性 |  |  |  | 方法
|  |  | 编号 | 产品 | 过程 | 特殊特性分类 | 产品/过程 标准/公差 | 评估/ 测量方法 | 样本容量 | 样本 频率 | 负责人 | 控制方法 | 操作规范/记录表单编号 | 反应计划
件名/件号 | 坐垫舒适性海绵（SHT0018005） 靠背舒适性海绵 (SHT0017992)
30 | 坐垫舒适性海绵 靠背舒适性海绵 检验 |  | 1 | 外观 |  |  | 1.产品不允许有裂纹等缺陷，表面应清洁，平整、色泽均匀，颜色均匀，无异色，同批次间颜色无明显色差 | 目视/样件 | 按照GB2828-2012抽样表一般检验水平I执行,详见附表 | 每批 | 检验员 | 检验报告 | IQC来料检验报告No.GR-71-01-04 | 通知质量工程师+按照不合格品控制程序
|  |  | 2 | 坐垫长度1 |  |  | 300+10mm | 盒尺/0.5mm | 按照GB2828-2012抽样表一般检验水平I执行,详见附表 | 每批 | 检验员 | 检验报告 | IQC来料检验报告No.GR-71-01-04
|  |  | 3 | 坐垫长度2 |  |  | 228+10mm | 盒尺/0.5mm |  | 每批 | 检验员 | 检验报告 | IQC来料检验报告No.GR-71-01-04
|  |  | 4 | 坐垫宽度 |  |  | 415+10mm | 盒尺/0.5mm |  | 每批 | 检验员 | 检验报告 | IQC来料检验报告No.GR-71-01-04
|  |  | 5 | 坐垫厚度 |  |  | 10±0.5mm | 盒尺/0.5mm |  | 每批 | 检验员 | 检验报告 | IQC来料检验报告No.GR-71-01-04
|  |  | 6 | 靠背长度1 |  |  | 263+10mm | 盒尺/0.5mm | 按照GB2828-2012抽样表一般检验水平I执行,详见附表 | 每批 | 检验员 | 检验报告 | IQC来料检验报告No.GR-71-01-04
|  |  | 7 | 靠背长度2 |  |  | 246+10mm | 盒尺/0.5mm |  | 每批 | 检验员 | 检验报告 | IQC来料检验报告No.GR-71-01-04
|  |  | 8 | 靠背宽度 |  |  | 466+10mm | 盒尺/0.5mm |  | 每批 | 检验员 | 检验报告 | IQC来料检验报告No.GR-71-01-04
|  |  | 9 | 靠背厚度 |  |  | 10±0.5mm | 盒尺/0.5mm |  | 每批 | 检验员 | 检验报告 | IQC来料检验报告No.GR-71-01-04
|  |  | 1 | 水解老化（拉伸强度变化%） |  |  | 按照DBL 5450.10中的4.3.1的试验条件下，标准要求≤40% | 供应商实验报告 | 1次 | 每年 | 检验员 | 实验报告 | 实验报告
|  |  | 2 | 干热老化（拉伸强度变化%） |  |  | 按照DBL 5450.10中的4.3.1的试验条件下，标准要求≤30% | 供应商实验报告 | 1次 | 每年 | 检验员 | 实验报告 | 实验报告
|  |  | 3 | 水解老化（断裂伸长率%） |  |  | 按照DBL 5450.10中的4.4.1的试验条件下，标准要求≤5% | 供应商实验报告 | 1次 | 每年 | 检验员 | 实验报告 | 实验报告
|  |  | 4 | 干热老化（断裂伸长率） |  |  | 按照DBL 5450.10中的4.4.1的试验条件下，标准要求≤30% | 供应商实验报告 | 1次 | 每年 | 检验员 | 实验报告 | 实验报告
|  |  | 5 | 水解老化（压缩应变力） |  |  | 按照DBL 5450.10中的4.5.1的试验条件下，标准要求≤10% | 供应商实验报告 | 1次 | 每年 | 检验员 | 实验报告 | 实验报告
|  |  | 6 | 干热老化（压缩应变力） |  |  | 按照DBL 5450.10中的4.5.1的试验条件下，标准要求≤7% | 供应商实验报告 | 1次 | 每年 | 检验员 | 实验报告 | 实验报告
|  |  | 7 | 水解老化（压缩应变力） |  |  | 按照DBL 5450.10中的4.6.1的试验条件下，标准要求≤50% | 供应商实验报告 | 1次 | 每年 | 检验员 | 实验报告 | 实验报告
|  |  | 8 | 干热老化（压缩应变力） |  |  | 按照DBL 5450.10中的4.6.1的试验条件下，标准要求≤20% | 供应商实验报告 | 1次 | 每年 | 检验员 | 实验报告 | 实验报告
|  |  | 9 | 面密度 |  |  | 按照DBL 5450.10中的4.1的试验方法，标准要求45kg/m3±10% | 供应商实验报告 | 1次 | 每年 | 检验员 | 实验报告 | 实验报告
|  |  | 10 | 燃烧 |  | [1] | 按照DBL.5307.10的要求，燃烧速度≤80mm/min | 供应商实验报告 | 1次 | 每年 | 检验员 | 实验报告 | 实验报告
|  |  | 11 | 气味 |  |  | 按VDA270规定，标准要求气味等级≤3级 | 供应商实验报告 | 1次 | 每年 | 检验员 | 实验报告 | 实验报告
|  |  | 12 | VOC |  |  | 按照VDA278的规定进行试验，标准要求≤150μg/g | 供应商实验报告 | 1次 | 每年 | 检验员 | 实验报告 | 实验报告
|  |  | 13 | Fog |  |  | 按照VDA278的规定进行试验，标准要求≤300μg/g | 供应商实验报告 | 1次 | 每年 | 检验员 | 实验报告 | 实验报告
|  |  | 14 | ELV |  | [1] | 按照DBL8585/IEC 62321的规定进行试验，铅≤1000mg/kg；汞≤1000mg/kg；六价铬≤1000mg/kg；镉≤100mg/kg；多溴联苯醚（多溴二苯醚）≤1000mg/kg；多溴联苯≤1000mg/kg； | 供应商实验报告 | 1次 | 每年 | 检验员 | 实验报告 | 实验报告
|  |  | 15 | 背胶 |  |  | 典型粘性值（N/25mm）： 初始粘性（st，st）-FTM9:17.0或撕裂； 20分钟90°，剥离粘性（st.st）-FTM2:9.0或撕裂； 24小时90°，剥离粘性（st.st）-FTM2:11.0或撕裂； 最低粘贴温度：10℃，粘贴后24h，存放温度范围：-15℃-65℃。 | 供应商实验报告 | 1次 | 每年 | 检验员 | 实验报告 | 实验报告
说明： 1.安全法规特殊特性:[1] 主机厂特性标识： [A] ； 关键特殊特性（SPC控制）:[2] 主机厂特性标识： 无 ；
变更记录
编号 | 变更前描述 |  |  |  | 变更后描述 |  |  | 版本号 |  |  |  | 变更时间
1 | 无 |  |  |  | 新编 |  |  | A0
2
工装样件生产
试生产
生产