## 下卧铺总成 (hidden)
文件编号：
版本号： 修改状态：
| 零部件检查基准书（Ⅰ） | [22 empty] | 页数
1/2
| 车 型 |  |  |  | H3 |  |  |  | 区域 |  |  | 卧铺 |  | 零件重要度 |  | 重要 |  |  | 判别： | 总成 |  |  |  | 分解
| 零件号 |  |  |  | H0704010206A0/H0704010205A0 | [13 empty] | 供应商名: |  |  | 北京光华荣昌汽车部件有限公司
| 零件名称 |  |  |  | 下卧铺总成 | [13 empty] | 供应商号: |  |  | A1093
零件图
6
5
4
3
2
1
[10 empty] | 0 | 2017.7.18 |  | 新编 | [10 empty] | 郝思佳
| 批 准 |  | 确 认 |  |  |  | 编 制 |  |  | 符号 | 年 月 日 |  | 制·修订履历 |  |  |  |  | 批 准 |  |  | 确 认 |  |  | 编 制
保存期限： 10 年
零件检查基准书（Ⅱ） | [22 empty] | 页数
2/2
零件号 |  |  |  | H0704010206A0 | [10 empty] | 零件名称 |  | 下卧铺总成
No. |  | 检测项目 |  |  |  | 特性类别 |  | 技术要求或规范 | [6 empty] | 检测方法 |  | 检测频率 |  |  | 提交频率 |  |  | 备注
一 |  | 外观
1 |  | 面料 | [5 empty] | 同车座椅面料无色差，无皱折，总成用塑料薄膜包装，不得有污损、破伤；座椅总成装配护面总成后，表面应挺括、饱满、整洁； | [6 empty] | 目测 |  | 5件/批 |  |  | 1次/批
2 |  | 总成 | [5 empty] | 卧铺总成中各零件骨架不许有影响成员安全的毛刺，飞边，锐棱等。 | [6 empty] | 目测 |  | 5件/批 |  |  | 1次/批
3 |  | 标识 | [5 empty] | 产品可追溯性标识满足Q/FT B102要求 | [6 empty] | 目测 |  | 5件/批 |  |  | 1次/批
二 |  | 尺寸
1 |  | 尺寸1 | [5 empty] | 2150±5mm | [6 empty] | 卷尺/卡尺 |  | 5件/批 |  |  | 1次/批
2 |  | 尺寸2 | [5 empty] | 681±10mm | [6 empty] | 卷尺/卡尺 |  | 5件/批 |  |  | 1次/批
3 |  | 尺寸3 | [5 empty] | 2250±13mm | [6 empty] | 卷尺/卡尺 |  | 5件/批 |  |  | 1次/批
3 |  | 尺寸4 | [5 empty] | 1060±13mm | [6 empty] | 卷尺/卡尺 |  | 5件/批 |  |  | 1次/批
3 |  | 尺寸5 | [5 empty] | 660±10mm | [6 empty] | 卷尺/卡尺 |  | 5件/批 |  |  | 1次/批
3 |  | 尺寸6 | [5 empty] | 590±10mm | [6 empty] | 卷尺/卡尺 |  | 5件/批 |  |  | 1次/批
三 |  | 性能
1 |  | 阻燃性 | [5 empty] | 应符合GB8410的规定，燃烧速度≤100mm/min | [6 empty] | 阻燃箱 |  | 1件/次 |  |  | 1次/批
2 |  | 面料缝合强度 | [5 empty] | 按径向-径向，纬向-纬向，各三块已缝合试样，将试样放在拉力机的上下夹钳，距离为76，以200mm/min的速度拉试样，缝线断开时，径向≥400N，纬向≥400N | [6 empty] | 缝合强度实验 |  | 1件/次 |  |  | 1次/批
3 |  | 密度性能 | [5 empty] | 密度为(50±3)kg/m3 | [6 empty] | 电子称 |  | 1件/次 |  |  | 1次/批
4 |  | 回弹率 | [5 empty] | 回弹率≥55% | [6 empty] | 回弹仪 |  | 1件/次 |  |  | 1次/批
5 |  | 硬度性能 | [5 empty] | 压入硬度（70±5）N，压缩永久变形≤30% | [6 empty] | 泡棉硬度实验机 |  | 1件/次 |  |  | 1次/批
6 |  | 耐潮湿性 | [5 empty] | 椰棕纤维样品放置挡温度为90±2℃，相对湿度100%的潮湿箱中120h后，样品无变化，硬化，霉变等异常现象 | [6 empty] | 恒温恒湿试验机 |  | 1件/次 |  |  | 1次/批
7 |  | 耐高温性 | [5 empty] | 将试样放置在温度70±2℃的恒温箱中46h，用手折弯折试样段，目测实验外观情况，并在俩小时后再次测量原测量位置的尺寸，要求变化率：±2% | [6 empty] | 高温箱 |  | 1件/次 |  |  | 1次/批
8 |  | 耐寒冲击性 | [5 empty] | 将试样放入-40±2℃的低温试验箱中24h，冷冻处理后取出，在10S内用500g钢球，距样品230mm高度进行落球冲击实验，试验后目测样件外观无破裂 | [6 empty] | 耐寒冲击仪 |  | 1件/次 |  |  | 1次/批
9 |  | 断裂强力 | [5 empty] | 断裂强力径向≥500N\50mm,纬向≥500N\50mm | [6 empty] | 断裂强力实验 |  | 1件/次 |  |  | 1次/批
10 |  | 撕裂强度 | [5 empty] | 径向≥70N,纬向≥70N | [6 empty] | 撕裂实验 |  | 1件/次 |  |  | 1次/批
係員
係員
係員
係員
係員
係員
係員
係員
係員
係員
係員
(15)
(16)
(17)
(18)
(19)
(20)
(21)
(22)
(23)
(24)
(27)
(25)
(26)
(28)
(29)
係員
係員
係員
係員
係員
1
3
2
6
5
4

## 主驾 -X5000
文件编号：GR-61-00-216
版本号：0/A0 修改状态：无
| 零部件检查基准书（Ⅰ） | [22 empty] | 页数
1/2
| 车 型 |  |  |  | X5000 |  |  |  | 区域 |  |  | 整椅 |  | 零件重要度 |  | 重要 |  |  | 判别： | 总成 |  |  |  | 分解
| 零件号 |  |  |  | DZ14251510207 | [13 empty] | 供应商名: |  |  | 西安光华荣昌汽车部件有限公司
| 零件名称 |  |  |  | 左空气悬浮座椅总成 | [13 empty] | 供应商号:
6
5
4
3
2
1
[10 empty] | 0 | 2025.6.6 |  | 新编 |  |  |  |  | 苏东 |  |  | —— |  |  | 朱朋昌
| 批 准 |  | 确 认 |  |  |  | 编 制 |  |  | 符号 | 年 月 日 |  | 制·修订履历 |  |  |  |  | 批 准 |  |  | 确 认 |  |  | 编 制
保存期限： 10 年
零件检查基准书（Ⅱ） | [22 empty] | 页数
2/2
零件号 |  |  |  | DZ14251510207 | [10 empty] | 零件名称 |  | 左空气悬浮座椅总成
No. |  | 检测项目 |  |  |  | 特性类别 |  | 技术要求或规范 | [6 empty] | 检测方法 |  | 检测频率 |  |  | 提交频率 |  |  | 备注
一 |  | 外观
1 |  | 外观 | [5 empty] | 1.座椅各装置全行程内应灵活可靠、操作顺畅、无卡滞、干涉，不允许有异常晃荡、松动、噪音、不回位等现象发生； 2.座椅总成的金属件及金属骨架焊接牢固、可靠且打磨平整、不得有漏焊、焊接错位、虚焊等焊接缺陷。金属件及金属骨架应进行防腐防锈处理，表面涂层均匀、无掉漆、气泡、划伤、锈斑和堆积留痕；外表面不允许局部凸起、尖棱、毛刺等突出物。表面凃漆为黑色。 3.塑料件表面无划伤、磕碰等缺陷，塑料件操作标识、塑料件及操作手柄的外观颜色一致，同时操作标识清晰； 4.护面总成无色差、无皱折、异味。缝制线迹均匀、清晰、平整、无漏线、断线、开缝、脱线和跳线等；表面应饱满、整洁、不应变色、脱色、污损、划伤、褶皱等缺陷。 | [6 empty] | 目测 |  | 按照GB2828-2012抽样表一般检验水平I执行，详见附表 |  |  | 每班
二 |  | 尺寸
1 |  | 上端靠背宽度 | [5 empty] | 554±10mm | [6 empty] | 卷尺/1mm |  | 按照GB2828-2012抽样表一般检验水平I执行，详见附表 |  |  | 每班
2 |  | 靠背侧翼宽度 | [5 empty] | 496±10mm | [6 empty] | 卷尺/1mm |  | 按照GB2828-2012抽样表一般检验水平I执行，详见附表 |  |  | 每班
3 |  | 座垫最大宽度 | [5 empty] | 499±10mm | [6 empty] | 卷尺/1mm |  | 按照GB2828-2012抽样表一般检验水平I执行，详见附表 |  |  | 每班
4 |  | 底座固定孔孔径 | [5 empty] | ￠9±0.5mm | [6 empty] | 卡尺/0.01mm |  | 按照GB2828-2012抽样表一般检验水平I执行，详见附表 |  |  | 每班
5 |  | 底座两孔间距 | [5 empty] | 320±0.5mm | [6 empty] | 卡尺/0.01mm |  | 按照GB2828-2012抽样表一般检验水平I执行，详见附表 |  |  | 每班
6 |  | 底座两孔间距 | [5 empty] | 280±0.5mm | [6 empty] | 卡尺/0.01mm |  | 按照GB2828-2012抽样表一般检验水平I执行，详见附表 |  |  | 每班
10 |  | 滑轨前后调节行程 | [5 empty] | 200mm±2 | [6 empty] | 卡尺/0.01mm |  | 按照GB2828-2012抽样表一般检验水平I执行，详见附表 |  |  | 每班
三 |  | 性能
1 |  | 操作性能性能 | [5 empty] | 1.手动操作调角器手柄座椅靠背调节手柄2-3次座椅调角器锁止顺畅功能有效； 2.接通气源手动操作靠背气袋腰托开关（靠背2气囊1-2次上下气袋腰托功能有效； 3.手动操作高度调节手柄2-3次座椅升降功能有效； 4.手动操作阻尼调节手柄2-3次座椅阻尼功能有效； 5.手动操作速升速降开关2-3次座椅速升速降功能有效； 6.手动操作仰角调节手柄2-3次座椅仰角功能有效； 7.手动操作滑轨调节手柄2-3次座椅滑动过程顺畅无卡滞、锁止功能有效； 8.手动操作坐垫延伸手柄2-3次坐垫滑动过程顺畅，锁止功能有效； 9.用安全带插扣与安全带锁扣连接，2-3次安全带锁扣功能有效； 10.手动操作扶手调节拨轮2-3次拨轮功能有效； | [6 empty] | 手动检测 |  | 100% |  |  | 每班
2 |  | 滑轨解锁力 | [5 empty] | ≤50N | [6 empty] | 推拉力计 |  | 按照GB2828-2012抽样表一般检验水平I执行，详见附表 |  |  | 每班
3 |  | 滑轨滑动阻力 | [5 empty] | 15-58N；-40℃时：(30-88)N | [6 empty] | 推拉力计 |  | 按照GB2828-2012抽样表一般检验水平I执行，详见附表 |  |  | 每班
4 |  | 高度操作力 | [5 empty] | 扳动高度调节锁止手柄的力≤68N | [6 empty] | 推拉力计 |  | 按照GB2828-2012抽样表一般检验水平I执行，详见附表 |  |  | 每班
5 |  | 速降操作力 | [5 empty] | 扳动速降调节手柄或按压速降调节按钮的力≤68N | [6 empty] | 推拉力计 |  | 按照GB2828-2012抽样表一般检验水平I执行，详见附表 |  |  | 每班
6 |  | 座垫倾角调节操纵力 | [5 empty] | 扳动座垫倾角调节锁止手柄的力≤68N | [6 empty] | 推拉力计 |  | 按照GB2828-2012抽样表一般检验水平I执行，详见附表 |  |  | 每班
7 |  | 阻尼操作力 | [5 empty] | 扳动高度调节锁止手柄的力≤68N | [6 empty] | 推拉力计 |  | 按照GB2828-2012抽样表一般检验水平I执行，详见附表 |  |  | 每班
8 |  | 靠背角度调节操纵力 | [5 empty] | 单锁止≤68N，双锁止≤150N. | [6 empty] | 推拉力计 |  | 按照GB2828-2012抽样表一般检验水平I执行，详见附表 |  |  | 每班
9 |  | 腰部支撑调节操作力 | [5 empty] | 腰部支撑调节力≤68N | [6 empty] | 推拉力计 |  | 按照GB2828-2012抽样表一般检验水平I执行，详见附表 |  |  | 每班
係員
係員
係員
係員
係員
係員
係員
係員
係員
係員
係員
(15)
(16)
(17)
(18)
(19)
(20)
(21)
(22)
(23)
(24)
(27)
(25)
(26)
(29)
係員
係員
係員
係員
係員
1
5
3
2
7
6
4
2025年 6月 6日

## 主驾封皮 (2)
WI(Q)-X5000-JSY-01 左空气座椅总成检验基准书 DZ14251510207 编制： 会签： 批准： 版本号：A0
2025年 6月 6日