## 变更记录
轻卡减震平台（底座模块化）EBOM清单
序号 | 时间 | 更改描述 | 来源
1 | 2023-02-28 | 根据实物状态修订BOM：删除SLT0011379-减震器下挂钩
2 | 2023-05-09 | 根据实物状态修订BOM：删除SLT0010565-内绞架加强片、删除SLT0010559-外绞架加强片
3 | 2023-05-16 | 增加：SLT0011733-下底板焊接分总成、SLT0011732-减震器下底板 | ECR0009288
4 | 2023-05-16 | 修订：SLT0010550-下底板焊接总成、SLT0010660-下底板焊接分总成、SLT0010545-减震器下底板、SLT0010546-直线阀下支架用量 | ECR0009288
5 | 2023-05-16 | 修订：SLT0010532-直线阀连接轴用量 | ECR0009288
6 | 2023-05-16 | 增加：SLT0011656-阻尼器总成 | ECR0009288
7 | 2023-05-16 | 修订：SLT0010563-阻尼器总成用量 | ECR0009288
8 | 2023-08-23 | 增加：SHT0002205-锁片 | ECR0009587
9 | 2023-08-23 | 取消：BFA0000391-开口挡圈 | ECR0009587
10 | 2023-08-31 | 修订：上、下盖板，调角器、滑轨连接板、座垫后端固定钣金材料变更为SAPH440 | ECR0009664
11 | 2023-08-31 | 修订：SLT0010540-滚轮下滑槽变更为SLT0010564-滚轮上滑槽 | ECR0009664
12 | 2023-08-31 | 修订：欧马可直线阀下固定轴更改为SLT0011859-直线阀下固定轴 | 修订错误
13 | 2023-09-18 | 修订：SLT0010535-钢轴套1变更为SLT0010948-衬套 | ECR0009724
14 | 2023-09-18 | 取消：SLT0010684-外绞架轴套组件 | ECR0009724
15 | 2023-09-26 | SLT0010547-外绞架支撑板、SLT0010548-内绞架支撑板材质变更为SAPH440 | ECR0009784
16 | 2023-10-20 | 取消：SLT0010852-橡胶防护圈、BCL0010006-气管卡扣 | ECR0009746
17 | 2023-10-20 | 增加：BCL0010024-气管固定夹、BFA0010037-内梅花三角牙自攻螺钉 | ECR0009746
18 | 2023-12-22 | 取消：SLT0010573-下底板固定块组件、SLT0010574-上盖板固定块组件、BFA0010021-内六角花型盘头螺钉 | ECR0009966
19 | 2023-12-22 | 增加：SLT0012028-轻卡绞架下固定块、SLT0012031-轻卡绞架上固定块、BFA0010081-圆柱头内六角全螺纹螺栓、BFA0000028-M6自锁螺母 | ECR0009966
20 | 2024-06-21 | 取消：SLT0011367-下底板焊接总成、SLT0011733-下底板焊接分总成、SLT0011732-减震器下底板、SLT0011859-直线阀下固定轴 | ECR0010584
21 | 2024-06-21 | 修订：一汽、欧马可下底板焊接总成合并为一种（一汽状态），更改欧马可相应用量 | ECR0010584
22 | 2024-06-21 | 取消：SHT0014803-轻卡座椅悬浮阀总成-无腰托、BPC0010161-轻卡悬浮阀气路总成 | ECR0010584
23 | 2024-06-21 | 增加：SLT0012247-轻卡座椅悬浮阀总成-无腰托、SLT0012246-轻卡悬浮阀气路总成 | ECR0010584
24 | 2024-09-03 | 修订：SLT0010534-下限位块，用量更改为1个 | ECR0010875
25 | 2024-09-03 | 取消：SLT0010532-直线阀连接轴、BFA0000285-开口挡圈、BCL0010024-气管固定夹 | ECR0010875
26 | 2024-09-03 | 修订：SLT0012246-轻卡悬浮阀气路总成 更改为SLT0012307-轻卡支架悬浮阀气路总成 SLT0012247-轻卡座椅悬浮阀总成-无腰托 更改为SLT0012308-轻卡支架悬浮阀气路总成（无腰托） | ECR0010875
27 | 2024-09-03 | 增加：BCL0010006-气管卡扣（2*4mm） 用量5个 | ECR0010875
28 | 2024-11-05 | 取消：SLT0010546-直线阀下支架、SLT0010528-直线阀固定轴
29 | 2024-11-05 | 增加陕汽轻卡配置：SLT0012463-减震平台装配总成（欧马可无腰托）
30 | 2025-04-16 | 轻卡降本：增加降本后的配置及下级总成、零件（减震器总成、上盖板总成、下底板总成及下级总成、零件） | ECR0011283
31 | 2025-04-16 | 增加降本后的减震器总成：SLT0012592、SLT0012593、SLT0012573、SLT0012595 | ECR0011283
32 | 2025-04-16 | 增加降本后的下底板焊接总成、滑轨左连接板、滑轨右连接板：SLT0012530、SLT0012520、SLT0012521 | ECR0011283
33 | 2025-04-16 | 增加降本后的上盖板总成及上盖板分总成：SLT0012528、SLT0012529、SLT0012602 | ECR0011283
34 | 2025-04-16 | 增加降本后的调角器连接板总成及单件：SLT0012553、SLT0012525、SLT0012554、SLT0012526、SLT0012555 | ECR0011283
35 | 2025-04-16 | 增加座垫支撑钢丝及总成：SLT0012534、SLT0012535、SLT0012536、SLT0012537、SLT0012538、SLT0012539、SLT0012556、SLT0012557、SLT0012587、SLT0012588、SLT0012589 | ECR0011283
36 | 2025-04-16 | 绞架取消连接螺栓：取消SLT0010524-外绞架轴套、SLT0010948-衬套、SLT0010269-内绞架螺母轴套、SLT0010525-内外绞架连接螺栓 | ECR0011412
37 | 2025-04-16 | 绞架取消连接螺栓：增加SHT0017793-外绞架旋转轴、SHT0017796-绞架衬套、SHT0017794-内绞架轴套 | ECR0011412
38 | 2025-04-22 | 增加机械减震配置及下级零件：SLT0012605-机械减震器总成、SLT0012461-机械减震器总成、BSP0010058-减振螺簧、SLT0012299-减震垫片、SLT0012533-下限位块
39 | 2025-05-08 | 机械减震配置增加轻卡防尘罩：SLT0012311-轻卡防尘罩
40 | 2025-05-13 | 增加气阀限位开口挡圈：BSP0000034（Q436150）-开口挡圈 | ECR0011484
41 | 2025-05-13 | BFA0000518-焊接方螺母更改为BFA0010062-焊接方螺母
42 | 2025-05-28 | 取消：SLT0012307-轻卡支架悬浮阀气路总成、SLT0012308-轻卡支架悬浮阀气路总成（无腰托）、 | ECR0011523
43 | 2025-05-28 | 增加气阀及气阀固定相关零件：SLT0012260、SLT0012257、BFA0000285、SLT0012309、SLT0012310、SLT0012612、SLT0012258、SLT0012259、BFA0010157、Q37105 | ECR0011523
44 | 2025-06-26 | 取消座垫支撑钢丝及总成：SLT0012534、SLT0012535、SLT0012536、SLT0012537、SLT0012538、SLT0012539、SLT0012587、 SLT0012589 | ECR0011643
45 | 2025-06-26 | 更改：SLT0011318-座垫后端固定钣金用量更改为1个 | ECR0011643
46 | 2025-06-26 | 取消：旧状态底座模块化（降本前）零件号及下级零件 | ECR0011643

## 减震模块bom
设计: |  |  |  |  | 校核： | [7 empty] | 轻卡减震平台(底座模块化)EBOM清单 | [14 empty] | 零件号 | SLT0012592 | SLT0012593 | SLT0012573 | SLT0012595 | SLT0012605 | SLT0012461
会签： | [27 empty] | 中文名称 | 减震平台装配总成 | 减震平台装配总成 | 减震平台装配总成 | 减震平台装配总成 | 机械减震器总成 | 机械减震器总成
批准: | [27 empty] | 规格型号
版本：O | [27 empty] | 车型配置 | 一汽 | 一汽（无腰托） | 福田欧马可 | 陕汽轻卡 | 机械减震 （一汽） | 机械减震 （欧马可）
说明： | [27 empty] | 重量
价格
序号 | 装配等级 | [9 empty] | 零件号 | 中文名称 | 零件描述 | 重要度 | 单位 | 图示 | 数据版本 | 图纸号 | 图纸版本 | 是否申请新零件号 | 沿用件 Y/N | 零件类别 | 材料 | 材料标准 | 轮廓尺寸 (长*宽*高) | 重量 （Kg） | 表面处理 | 备注 | 用量 | 用量 | 用量 | 用量 | 用量 | 用量
| 0 | 1 | 2 | 3 | 4 | 5 | 6 | 7 | 8 | 9
1 |  | 1 | [8 empty] | SLT0012592 | 减震平台装配总成 | 一汽 | A | EA |  | A | SLT0012592 | A | Y | N | 装配总成件 | ASSY | —— | 512*455*121 | 12.34066 | —— |  | 1 | 0 | 0 | 0 | 0 | 0
2 |  | 1 | [8 empty] | SLT0012593 | 减震平台装配总成 | 一汽（无腰托） | A | EA |  | A | SLT0012593 | A | Y | N | 装配总成件 | ASSY | —— | 512*455*121 | 12.31266 | —— |  | 0 | 1 | 0 | 0 | 0 | 0
3 |  | 1 | [8 empty] | SLT0012573 | 减震平台装配总成 | 福田欧马可 | A | EA |  | A | SLT0012594 | A | Y | N | 装配总成件 | ASSY | —— | 512*456*121 | 12.32056 | —— |  | 0 | 0 | 1 | 0 | 0 | 0
4 |  | 1 | [8 empty] | SLT0012595 | 减震平台装配总成 | 陕汽轻卡 （欧马可无腰托） | A | EA |  | A | SLT0012595 | A | Y | N | 装配总成件 | ASSY | —— | 512*456*121 | 12.31656 | —— |  | 0 | 0 | 0 | 1 | 0 | 0
5 |  | 1 | [8 empty] | SLT0012605 | 机械减震器总成 | 机械减震（一汽） | A | EA |  | A | SLT0012605 | A | Y | N | 装配总成件 | ASSY | —— | 512*455*121 | 12.5081 | —— |  | 0 | 0 | 0 | 0 | 1 | 0
6 |  | 1 | [8 empty] | SLT0012461 | 机械减震器总成 | 机械减震（欧马可） | A | EA |  | A | SLT0012461 | A | Y | N | 装配总成件 | ASSY | —— | 512*456*122 | 12.4949 | —— |  | 0 | 0 | 0 | 0 | 0 | 1
7 |  |  | 2 | [7 empty] | SLT0012530 | 下底板焊接总成 |  | A | EA |  | A | SLT0012596 | A | Y | N | 焊接总成件 | ASSY | —— | 464*394*63 | 4.0368 | —— | 电泳层级：SLT0012550 | 1 | 1 | 1 | 1 | 1 | 1
8 |  |  |  | 3 | [6 empty] | SLT0010660 | 下底板焊接分总成 |  | A | EA |  | A | SLT0010660 | A | N | Y | 焊接总成件 | ASSY | —— | 464*240*35 | 3.209 | —— |  | 1 | 1 | 1 | 1 | 1 | 1
9 |  |  |  |  | 4 | [5 empty] | SLT0010545 | 减震器下底板 |  | A | EA |  | B | SLT0010545 | A | N | Y | 钣金件 | SAPH440 /T=3.0 | 3.0-Q /BQB 301 SAPH440-Q /BQB 310 | 464*240*28 | 2.98 | —— |  | 1 | 1 | 1 | 1 | 1 | 1
10 |  |  |  |  | 4 | [5 empty] | SLT0010541 | 阻尼器支架 |  | A | EA |  | A | SLT0010541 | A | N | Y | 钣金件 | SAPH440 /T=3.0 | 3.0-Q /BQB 301 SAPH440-Q /BQB 310 | 29*29*28 | 0.036 | —— |  | 1 | 1 | 1 | 1 | 1 | 1
11 |  |  |  |  | 4 | [5 empty] | SLT0010564 | 滚轮上滑槽 |  | A | EA |  | A | SLT0010564 | A | N | Y | 钣金件 | SAPH440 /T=3.0 |  | 57*33*22 | 0.096 | —— |  | 2 | 2 | 2 | 2 | 2 | 2
12 |  |  |  |  | 4 | [5 empty] | Q37105 | 焊接方螺母 |  | A | EA |  | A | Q37105 | A | N | Y | 标准件 |  |  | 8*8*5 | 0.001 |  |  | 1 | 1 | 1 | 1 | 1 | 1
13 |  |  |  | 3 | [6 empty] | SLT0012520 | 滑轨左连接板 |  | A | EA |  | A | SLT0012520 | A | Y | N | 钣金件 | SPFH590 /T=3.0 | 3.0-Q /BQB 301 SPFH590-Q /BQB 310 | 91*55.5*21.5 | 0.145 | —— |  | 2 | 2 | 2 | 2 | 2 | 2
14 |  |  |  | 3 | [6 empty] | SLT0012521 | 滑轨右连接板 |  | A | EA |  | A | SLT0012521 | A | Y | N | 钣金件 | SPFH590 /T=3.0 | 3.0-Q /BQB 301 SPFH590-Q /BQB 310 | 91*98*56.5 | 0.2689 | —— |  | 2 | 2 | 2 | 2 | 2 | 2
15 |  |  | 2 | [7 empty] | SLT0012528 | 一汽上盖板焊接总成 | 一汽 | A | EA |  | A | SLT0012598 | A | Y | N | 焊接总成件 | ASSY | —— | 509*456*76 | 3.89 | —— | 电泳层级：SLT0012551 | 1 | 1 | 0 | 0 | 1 | 0
16 |  |  | 2 | [7 empty] | SLT0012529 | 欧马可上盖板焊接总成 | 福田欧马可 | A | EA |  | A | SLT0012599 | A | Y | N | 焊接总成件 | ASSY | —— | 509*456*76 | 3.8768 | —— | 电泳层级：SLT0012552 | 0 | 0 | 1 | 1 | 0 | 1
17 |  |  |  | 3 | [6 empty] | SLT0010659 | 上盖板焊接分总成 |  | A | EA |  | A | SLT0010659 | A | N | Y | 焊接总成件 | ASSY | —— | 443*226*52 | 3.2229 | —— |  | 1 | 1 | 1 | 1 | 1 | 1
18 |  |  |  |  | 4 | [5 empty] | SLT0010570 | 减震器上盖板分总成 |  | A | EA |  | A | SLT0010570 | A | N | Y | 焊接总成件 | ASSY | —— | 443*226*42 | 2.9952 | —— |  | 1 | 1 | 1 | 1 | 1 | 1
19 | [5 empty] | 5 |  |  |  |  | SLT0010539 | 减震器上盖板 |  | A | EA |  | B | SLT0010539 | A | N | Y | 钣金件 | SAPH440 /T=3.0 | 3.0-Q /BQB 301 SAPH440-Q /BQB 310 | 443*226*42 | 2.9852 | —— |  | 1 | 1 | 1 | 1 | 1 | 1
20 | [5 empty] | 5 |  |  |  |  | BFA0000316 | 焊接方螺母 | Q37106 | A | EA |  | A | BFA0000316 | A | N | Y | 标准件 | 钢 | —— | 10*10*5.7 | 0.0025 | —— |  | 4 | 4 | 4 | 4 | 4 | 4
21 |  |  |  |  | 4 | [5 empty] | SLT0010541 | 阻尼器支架 |  | A | EA |  | A | SLT0010541 | A | N | Y | 钣金件 | SAPH440 /T=3.0 |  | 29*29*28 | 0.0357 | —— |  | 1 | 1 | 1 | 1 | 1 | 1
22 |  |  |  |  | 4 | [5 empty] | SLT0010564 | 滚轮上滑槽 |  | A | EA |  | A | SLT0010564 | A | N | Y | 钣金件 | SAPH440 /T=3.0 |  | 57*33*22 | 0.096 | —— |  | 2 | 2 | 2 | 2 | 2 | 2
23 |  |  |  | 3 | [6 empty] | SLT0012553 | 左调角器焊接组件 |  | A | EA |  | A | SLT0012553 | A | Y | N | 焊接总成件 | ASSY |  | 110*59.5*28.5 | 0.2101 | —— |  | 1 | 1 | 1 | 1 | 1 | 1
24 |  |  |  |  | 4 | [5 empty] | SLT0012525 | 调角器左连接板 |  | A | EA |  | A | SLT0012525 | A | Y | N | 钣金件 | SPFH590 /T=3.0 | 3.0-Q /BQB 301 SPFH590-Q /BQB 310 | 110*59.5*28.5 | 0.2032 | —— |  | 1 | 1 | 1 | 1 | 1 | 1
25 |  |  |  |  | 4 | [5 empty] | BFA0010062 | 焊接方螺母 | 10级 | A | EA |  | A | BFA0010062 | A | N | Y | 标准件 | 钢 |  | 14*14*7.5 | 0.0069 | —— |  | 2 | 2 | 2 | 2 | 2 | 2
26 |  |  |  | 3 | [6 empty] | SLT0012554 | 右调角器焊接组件 |  | A | EA |  | A | SLT0012554 | A | Y | N | 焊接总成件 | ASSY |  | 110*101.5*62 | 0.3743 | —— |  | 1 | 1 | 0 | 0 | 1 | 0
27 |  |  |  |  | 4 | [5 empty] | SLT0012526 | 调角器右连接板 |  | A | EA |  | A | SLT0012526 | A | Y | N | 钣金件 | SPFH590 /T=3.0 | 3.0-Q /BQB 301 SPFH590-Q /BQB 310 | 110*101.5*50 | 0.3537 | —— |  | 1 | 1 | 0 | 0 | 1 | 0
28 |  |  |  |  | 4 | [5 empty] | SLT0012532 | 螺柱 |  | A | EA |  | A | SLT0012532 | A | Y | N | 非标件 | 35# | GB/T 702 GB/T 699 | 14*14*12 | 0.0206 | —— |  | 2 | 2 | 0 | 0 | 2 | 0
29 |  |  |  | 3 | [6 empty] | SLT0012555 | 右调角器焊接组件 |  | A | EA |  | A | SLT0012555 | A | Y | N | 焊接总成件 | ASSY |  | 110*101.5*50 | 0.3606 | —— |  | 0 | 0 | 1 | 1 | 0 | 1
30 |  |  |  |  | 4 | [5 empty] | SLT0012526 | 调角器右连接板 |  | A | EA |  | A | SLT0012526 | A | Y | N | 钣金件 | SPFH590 /T=3.0 | 3.0-Q /BQB 301 SPFH590-Q /BQB 310 | 110*101.5*50 | 0.3537 | —— |  | 0 | 0 | 1 | 1 | 0 | 1
31 |  |  |  |  | 4 | [5 empty] | BFA0010062 | 焊接方螺母 | 10级 | A | EA |  | A | BFA0010062 | A | N | Y | 标准件 | 钢 |  | 14*14*7.5 | 0.0069 | —— |  | 0 | 0 | 2 | 2 | 0 | 2
32 |  |  |  | 3 | [6 empty] | SLT0010678 | 左侧护板下固定钢丝 |  | A | EA |  | A | SLT0010678 | A | Y | N | 线材件 | Q235/φ6 |  | 83*119*30 | 0.067 | —— |  | 1 | 1 | 0 | 0 | 1 | 0
33 |  |  |  | 3 | [6 empty] | SLT0010679 | 左侧护板固定钣金 |  | A | EA |  | A | SLT0010679 | A | Y | N | 钣金件 | Q235/t=2 |  | 28*118*30 | 0.067 | —— |  | 1 | 1 | 0 | 0 | 1 | 0
34 |  |  |  | 3 | [6 empty] | SLT0011265 | 左侧大护板下固定钢丝 |  | A | EA |  | A | SLT0011265 | A | Y | N | 线材件 | Q235/φ6 |  | 73*131*39 | 0.0696 | —— |  | 0 | 0 | 1 | 1 | 0 | 1
35 |  |  |  | 3 | [6 empty] | SLT0011266 | 左侧大护板固定钣金 |  | A | EA |  | A | SLT0011266 | A | Y | N | 钣金件 | Q235/t=2 |  | 35*108*36 | 0.067 | —— |  | 0 | 0 | 1 | 1 | 0 | 1
36 |  |  |  | 3 | [6 empty] | SLT0011318 | 座垫后端固定钣金 |  | A | EA |  |  | SLT0011318 | A | Y | N | 钣金件 | SAPH440 /T=2.5 |  | 24*24*10 | 0.015 | —— |  | 0 | 0 | 1 | 1 | 0 | 1
37 |  |  |  | 3 | [6 empty] | SLT0012603 | 坐垫左侧支撑钢丝分总成 | 一汽 | A | EA |  | A | SLT0012603 | A | Y | N | 焊接总成件 | ASSY |  | 235*124*58 | 0.1304 | —— |  | 1 | 1 | 0 | 0 | 1 | 0
38 |  |  |  |  | 4 | [5 empty] | SLT0010676 | 左侧护板前加强钢丝 |  | A | EA |  | A | SLT0010676 | A | Y | N | 线材件 | Q235/φ6 |  | 27*42*84 | 0.015 | —— |  | 1 | 1 | 0 | 0 | 1 | 0
39 |  |  |  |  | 4 | [5 empty] | SLT0010677 | 左侧护板后加强钢丝 |  | A | EA |  | A | SLT0010677 | A | Y | N | 线材件 | Q235/φ6 |  | 37*72*34 | 0.015 | —— |  | 1 | 1 | 0 | 0 | 1 | 0
40 |  |  |  |  | 4 | [5 empty] | SLT0012604 | 坐垫左侧支撑钢丝 |  | A | EA |  | A | SLT0012604 | A | Y | N | 线材件 | Q235/φ6 |  | 214*124*45 | 0.1004 | —— |  | 1 | 1 | 0 | 0 | 1 | 0
41 |  |  |  | 3 | [6 empty] | SLT0012588 | 坐垫左侧支撑钢丝分总成 | 欧马可 | A | EA |  | A | SLT0012588 | A | Y | N | 焊接总成件 | ASSY |  | 203*130*41 | 0.1283 | —— |  | 0 | 0 | 1 | 1 | 0 | 1
42 |  |  |  |  | 4 | [5 empty] | SLT0012556 | 坐垫支撑钢丝7 |  | A | EA |  | A | SLT0012556 | A | Y | N | 线材件 | Q235/φ6 |  | 203*130*32 | 0.0983 | —— |  | 0 | 0 | 1 | 1 | 0 | 1
43 |  |  |  |  | 4 | [5 empty] | SLT0011263 | 左侧大护板加强钢丝 |  | A | EA |  | A | SLT0011263 | A | Y | N | 线材件 | Q235/φ6 |  | 68*82*27 | 0.015 | —— |  | 0 | 0 | 2 | 2 | 0 | 2
44 |  |  |  | 3 | [6 empty] | SLT0012557 | 坐垫支撑钢丝8 |  | A | EA |  | A | SLT0012557 | A | Y | N | 线材件 | Q235/φ5 |  | 52.5*211.5*8 | 0.046 | —— |  | 1 | 1 | 1 | 1 | 1 | 1
45 |  |  | 2 | [7 empty] | SLT0010562 | 绞架焊接总成 |  | A | EA |  | A | SLT0010562 | A | N | Y | 焊接总成件 | ASSY |  | 395*214*76 | 3.1949 | —— | 电泳层级：SLT0010571 | 1 | 1 | 1 | 1 | 1 | 1
46 |  |  |  | 3 | [6 empty] | SLT0010557 | 外绞架支撑板组件 |  | A | EA |  | A | SLT0010557 | A | N | Y | 焊接总成件 | ASSY |  | 315*42*43 | 0.5509 | —— |  | 2 | 2 | 2 | 2 | 2 | 2
47 |  |  |  |  | 4 | [5 empty] | SLT0010547 | 外绞架支撑板 |  | A | EA |  | B | SLT0010547 | A | N | Y | 钣金件 | SAPH440 /T=6.0 | T=6 | 315*42*43 | 0.498 | —— |  | 1 | 1 | 1 | 1 | 1 | 1
48 |  |  |  |  | 4 | [5 empty] | SHT0017793 | 外绞架旋转轴 |  | A | EA |  | A | SHT0017793 | A | N | Y | 非标件 | SWRCH35K | Q /BQB 501 SWRCH35K-Q /BQB 517 | 25*25*31 | 0.0529 | —— |  | 1 | 1 | 1 | 1 | 1 | 1
49 |  |  |  | 3 | [6 empty] | SHT0017796 | 绞架衬套 |  | A | EA |  | A | SHT0017796 | A | Y | N | 标准件 | GFM-1214-15 | —— | 20*20*15 | 0.001 | —— |  | 2 | 2 | 2 | 2 | 2 | 2
50 |  |  |  | 3 | [6 empty] | SLT0010527 | 后轴连接轴 |  | A | EA |  | A | SLT0010527 | A | N | Y | 机加工件 | SWRCH35K | Q /BQB 501 SWRCH35K-Q /BQB 517 | 34*23*23 | 0.0396 | —— |  | 2 | 2 | 2 | 2 | 2 | 2
51 |  |  |  | 3 | [6 empty] | SLT0010531 | 绞架连杆2 |  | A | EA |  | B | SLT0010531 | A | N | Y | 机加工件 | 20# | φ17-GB/T 702 20-GB/T 699 | 196*17*17 | 0.3152 | —— |  | 1 | 1 | 1 | 1 | 1 | 1
52 |  |  |  | 3 | [6 empty] | SLT0010549 | 外绞架加强板 |  | A | EA |  | A | SLT0010549 | A | N | Y | 钣金件 | Q235-A | T=6 | 164*25*6 | 0.1934 | —— |  | 1 | 1 | 1 | 1 | 1 | 1
53 |  |  |  | 3 | [6 empty] | SLT0010572 | 内绞架焊接总成 |  | A | EA |  | A | SLT0010572 | A | N | Y | 焊接总成件 | ASSY | —— | 197*318*39 | 1.5033 | —— |  | 1 | 1 | 1 | 1 | 1 | 1
54 |  |  |  |  | 4 | [5 empty] | SLT0010556 | 内绞架支撑板组件 |  | A | EA |  | A | SLT0010556 | A | N | Y | 焊接总成件 | ASSY | —— | 291*50*39 | 0.4917 | —— |  | 2 | 2 | 2 | 2 | 2 | 2
55 | [5 empty] | 5 |  |  |  |  | SLT0010548 | 内绞架支撑板 |  | A | EA |  | A | SLT0010548 | A | N | Y | 钣金件 | SAPH440/T=6.0 | T=6 | 291*50*39 | 0.462 | —— |  | 1 | 1 | 1 | 1 | 1 | 1
56 | [5 empty] | 5 |  |  |  |  | SHT0017794 | 内绞架轴套 |  | A | EA |  | A | SHT0017794 | A | N | Y | 非标件 | 20# | 20-GB/T 699 | 25*25*15 | 0.0297 | —— |  | 1 | 1 | 1 | 1 | 1 | 1
57 |  |  |  |  | 4 | [5 empty] | SLT0010529 | 绞架连杆3 |  | A | EA |  | B | SLT0010529 | A | N | Y | 机加工件 | 20# | φ17-GB/T 702 20-GB/T 699 | 147*17*17 | 0.2279 | —— |  | 1 | 1 | 1 | 1 | 1 | 1
58 |  |  |  |  | 4 | [5 empty] | SLT0010530 | 绞架连杆1 |  | A | EA |  | A | SLT0010530 | A | N | Y | 机加工件 | 20# | φ17-GB/T 702 20-GB/T 699 | 197*17*17 | 0.292 | —— |  | 1 | 1 | 1 | 1 | 1 | 1
59 |  |  | 2 | [7 empty] | SLT0010277 | 轻卡座椅气囊总成 |  | A | EA |  | A | SLT0010277 | A | N | Y | 装配总成件 | ASSY | —— |  | 0.7 | —— |  | 1 | 1 | 1 | 1 | 0 | 0
60 |  |  | 2 | [7 empty] | BFA0010072 | 开口挡圈 | Q436220 | A | EA |  | A | BFA0010072 | A | N | Y | 标准件 | 65Mn | —— | Φ22 | 0.0069 | —— |  | 1 | 1 | 1 | 1 | 0 | 0
61 |  |  | 2 | [7 empty] | SLT0010533 | 上限位块 |  | B | EA |  | A | SLT0010533 | A | N | Y | 塑料件 | NR | —— | 31*26*18 | 0.0093 | —— |  | 2 | 2 | 2 | 2 | 2 | 2
62 |  |  | 2 | [7 empty] | SLT0010534 | 下限位块 |  | B | EA |  | A | SLT0010534 | A | N | Y | 塑料件 | NR | —— | 50*27*17 | 0.0153 | —— |  | 1 | 1 | 1 | 1 | 0 | 0
63 |  |  | 2 | [7 empty] | SHT0001187 | 尼龙滚轮 | ZKGJ-6804060-51 | A | EA |  | C | ZKGJ-6804060-51 | A | N | Y | 塑料件 | PA66 | —— | 26*26*18 | 0.006 | —— |  | 4 | 4 | 4 | 4 | 4 | 4
64 |  |  | 2 | [7 empty] | SLT0010563 | 阻尼器总成 |  | A | EA |  | A | SLT0010563 | A | N | Y | 装配总成件 | ASSY | —— |  | 0.175 | —— |  | 1 | 1 | 0 | 0 | 1 | 0
65 |  |  | 2 | [7 empty] | SLT0011656 | 阻尼器总成 |  | A | EA |  | A | SLT0011656 | A | Y | N | 装配总成件 | ASSY | —— |  | 0.175 | —— |  | 0 | 0 | 1 | 1 | 0 | 1
66 |  |  | 2 | [7 empty] | SLT0010521 | 阻尼连接轴 |  | A | EA |  | A | SLT0010521 | A | N | Y | 机加工件 | 20# | GB/T699 | 35*16*16 | 0.0242 | —— |  | 2 | 2 | 2 | 2 | 2 | 2
67 |  |  | 2 | [7 empty] | BSP0000053 | 开口挡圈 | Q43680 | A | EA |  | A | BSP0000053 | A | N | Y | 标准件 | 65Mn | —— | Φ8 | 0.0007 | —— |  | 2 | 2 | 2 | 2 | 2 | 2
68 |  |  | 2 | [7 empty] | SLT0012028 | 轻卡绞架下固定块 |  | A | EA |  | A | SLT0012028 | A | Y | N | 塑料件 | PA6+GF15 | —— | 44*23.4*25.5 | 0.0116 | —— |  | 2 | 2 | 2 | 2 | 2 | 2
69 |  |  | 2 | [7 empty] | SLT0012031 | 轻卡绞架上固定块 |  | A | EA |  | A | SLT0012031 | A | Y | N | 塑料件 | PA6+GF15 | —— | 44*23.4*37.9 | 0.0168 | —— |  | 2 | 2 | 2 | 2 | 2 | 2
70 |  |  | 2 | [7 empty] | BFA0010081 | 圆柱头内六角全螺纹螺栓 | M6*16 | A | EA |  | A | BFA0010081 | A | N | Y | 标准件 | 钢 | —— | 10*10*16 | 0.0055 | 银色环保达克罗 |  | 8 | 8 | 8 | 8 | 8 | 8
71 |  |  | 2 | [7 empty] | BFA0000028 | M6自锁螺母 | M6 | A | EA |  | A | BFA0000028 | A | N | Y | 标准件 | 钢 | —— | 11.4*9.9*5.9 | 0.0025 |  |  | 8 | 8 | 8 | 8 | 8 | 8
72 |  |  | 2 | [7 empty] | SHT0002205 | 锁片 |  | A | EA |  | A | SHT0002205 | A | N | Y | 塑料件 | POM | —— | 12*10.8*2 | 0.0005 | —— |  | 1 | 1 | 1 | 1 | 0 | 0
73 |  |  | 2 | [7 empty] | BCL0010006 | BCL0010006-气管卡扣（2*4mm） | 两管夹 | A | EA |  | A | BCL0010006 | A | Y | N | 塑料件 |  | —— | 17.5*13.4*15 | 0.0007 | —— |  | 5 | 5 | 5 | 5 | 0 | 0
74 |  |  | 2 | [7 empty] | BFA0010037 | 内梅花三角牙自攻螺钉 | M5*10 | A | EA |  | A | BFA0010037 | A | N | Y | 标准件 |  | —— | 10*10*13.3 | 0.0025 | —— |  | 1 | 1 | 1 | 1 | 0 | 0
75 |  |  | 2 | [7 empty] | BSP0010058 | 减振螺簧 |  | A | EA |  | A | BSP0010058 | A | Y | N | 弹簧 | 55CrSi | GB/T 18983 | 90*90*120 | 0.4174 | —— |  | 0 | 0 | 0 | 0 | 1 | 1
76 |  |  | 2 | [7 empty] | SLT0012299 | 减震垫片 |  | A | EA |  | A | SLT0012299 | A | Y | N | 塑料件 | 丁腈橡胶 |  | 106*106*18.5 | 0.0441 | —— |  | 0 | 0 | 0 | 0 | 2 | 2
77 |  |  | 2 | [7 empty] | SLT0012533 | 下限位块 |  | A | EA |  | A | SLT0012533 | A | Y | N | 塑料件 | NR |  | 50*17*55 | 0.0426 | —— |  | 0 | 0 | 0 | 0 | 1 | 1
78 |  |  | 2 | [7 empty] | SLT0012311 | 轻卡防尘罩 |  | A | EA |  | A | SLT0012311 | A | Y | N | 橡胶件 | TPE |  | 507*283*68.2 | 0.45 | —— |  | 0 | 0 | 0 | 0 | 1 | 1
79 |  |  | 2 | [7 empty] | BSP0000034 | 开口挡圈 | Q436150 | A | EA |  | A | Q436150 | A | N | Y | 标准件 | 65Mn | —— | 30*30*1.5 | 0.0004 | —— |  | 2 | 2 | 2 | 2 | 0 | 0
80 |  |  | 2 | [7 empty] | SLT0012260 | 阀体固定轴 |  | A | EA |  | A | SLT0012260 | A | N | Y | 机加件 | Y12 |  | 6*24*10 | 0.0047 | —— |  | 1 | 1 | 1 | 1 | 0 | 0
81 |  |  | 2 | [7 empty] | SLT0012257 | 气阀固定支架 |  | A | EA |  | A | SLT0012257 | A | N | Y | 钣金件 | SUS304 |  | 20*47*54 | 0.0177 | —— |  | 1 | 1 | 1 | 1 | 0 | 0
82 |  |  | 2 | [7 empty] | BFA0000285 | 开口挡圈 | Q43440 | A | EA |  | A | BFA0000285 | A | N | Y | 标准件 | 65Mn |  | 9*9*1 | 0.0002 | —— |  | 1 | 1 | 1 | 1 | 0 | 0
83 |  |  | 2 | [7 empty] | SLT0012309 | 轻卡悬浮阀气路总成 |  | A | EA |  | A | SLT0012309 | A | N | Y | 装配总成件 | ASSY |  |  | 0.03616 | —— |  | 1 | 0 | 1 | 0 | 0 | 0
84 |  |  | 2 | [7 empty] | SLT0012310 | 轻卡悬浮阀气路总成（无腰托） |  | A | EA |  | A | SLT0012310 | A | N | Y | 装配总成件 | ASSY |  |  | 0.03216 | —— |  | 0 | 1 | 0 | 1 | 0 | 0
85 |  |  | 2 | [7 empty] | SLT0012612 | 驱动支架组件 |  | A | EA |  | A | SLT0012612 | A | N | Y | 装配总成件 | ASSY |  | 35*101*20 | 0.0268 | —— |  | 1 | 1 | 1 | 1 | 0 | 0
86 |  |  |  | 3 | [6 empty] | SLT0012258 | 气阀驱动支架 |  | A | EA |  | A | SLT0012258 | A | N | Y | 钣金件 | SUS304 |  | 20*20*101 | 0.0192 | —— |  | 1 | 1 | 1 | 1 | 0 | 0
87 |  |  |  | 3 | [6 empty] | SLT0012259 | 阀杆固定轴 |  | A | EA |  | A | SLT0012259 | A | N | Y | 机加件 | Y12 |  | 26*6*10 | 0.0066 | —— |  | 1 | 1 | 1 | 1 | 0 | 0
88 |  |  |  | 3 | [6 empty] | BFA0010157 | 螺母 | GB/T 889.1 M5 | A | EA |  | A | BFA0010157 | A | N | Y | 标准件 |  |  | 12*12*5 | 0.001 | —— |  | 1 | 1 | 1 | 1 | 0 | 0