## 第一工程站
作 业 标 准 书(SOP/SIP) 关键工序
工程站序号及名称 |  |  | C32B副司机背调角器把手焊接 |  |  |  | 版号 | A01 | 文件编号 | WI(P)-320611305000 |  |  | 产品型号 及名称 |  | C32B |  |  |  | 零件名称及代号 | [6 empty] | 320611305000
图 示 | [15 empty] | 制造单位 |  | 湖南光华荣昌 | [6 empty] | 标准工时(S) |  |  | 147
零部件清单
[14 empty] | 序号 | 零件名称 |  |  | 零件图号 |  | 数量 | 序号 | 零件名称 |  |  | 零件图号 |  |  | 数量
[14 empty] | 1 | 副司机靠背骨架焊接总成 |  |  |  |  | 1
[14 empty] | 2 | 副驾调角器把手 |  |  | 320611702300 |  | 1
3
4
流程图：
[14 empty] | 序号 | 管理项目 |  |  |  | 管理标准 |  | 评价/测量技术 |  |  | 容量 | 频率 |  | 控制方法 | 特殊特性
[14 empty] | 60 | 焊胎清洁 |  |  |  | 定位块上无焊渣 |  | 目测 |  |  | 100% | 连续 |  | 自检
[14 empty] | 70 | 装夹工件 |  |  |  | 无漏件 |  | 目测 |  |  | 100% | 连续 |  | 自检
[19 empty] | 夹紧可靠 |  | 目测、手感 |  |  | 100% | 连续 |  | 自检
[14 empty] | 80 | 焊接强度 |  |  |  | 图纸 |  | 破坏试验 |  |  | 1件 | 每年 |  | QC委外 | [2]
[15 empty] | 焊接熔深 |  |  |  | 图纸 |  | 金相试验 |  |  | 1件 | 每月 |  | QC委外 | [2]
[15 empty] | 焊接长度 |  |  |  | 满焊 |  | 样件比对 |  |  | 5件 | 首中末 |  | 自检 | [2]
[15 empty] | 外观质量 |  |  |  | 无变形、漏焊、虚焊、焊穿、焊渣等焊接外观缺陷 |  | 目测 |  |  | 100% | 连续 |  | 自检
[15 empty] | 焊缝宽度 |  |  |  | 4^6MM |  | 样件比对 |  |  | 5件 | 首中末 |  | 自检 | [2]
序号 | 作 业 顺 序 | [8 empty] | 安全 注意 事项 | 特性 | 班前准备 |  | 1点检焊胎定位、压紧可靠 |  |  |  |  | 焊接条件 | 焊接电流 |  | 150-240A
[14 empty] | 2整理、整顿周边环境 | [5 empty] | 焊接电压 |  | 16~26V |  | 夹具气压 |  |  | 0.4--0.7MPA
60-1 | 清理：将焊胎定位面、支撑面上的焊渣用毛刷、清理赶紧 | [8 empty] | 定位块上无焊渣 |  |  |  | 3填写点检记录 | [5 empty] | 保护气气压 |  | 10-15MPa
70-1 | 摆件：取副司机靠背骨架焊接总成放在焊胎A处；取副驾调角器把手放在焊胎B处。 | [18 empty] | 焊丝直径 |  | ∮0.8mm
[12 empty] | 工具明细栏 | [5 empty] | 使用设备检查 |  |  |  |  | 质量问题处理
70-2 | 检：零件摆放齐全，且均定位可靠； | [10 empty] | 工具名称 |  | 规格型号 |  |  | 数量 | 1 | 开线前，检查工装，工具状况 |  |  |  | 1 | 发现有问题的零件放到隔离区,报告检验员
70-3 | 夹紧：推动压紧器，夹紧工件；夹紧动作完成后，用铁锤敲打工件1两下，确保工件与夹紧机构贴合，无松动，子件间间隙≤1mm。 | [8 empty] | 夹紧可靠，工件无松动 |  | 橡胶锤 |  |  |  |  | 1
[12 empty] | 毛刷 |  |  |  |  | 1 | 2 | 按设备点检表进行点检 |  |  |  | 2 | 装配错误，立即返工
80-1 | 焊接：手工进行焊接，焊接完成且夹具自动松开后，取下工件。 | [8 empty] | 无漏焊、假焊、焊穿等缺陷 | [2] | 焊接机器人 |  |  |  |  | 1
80-2 | 检：焊道是否为满焊，无焊接缺陷。 | [16 empty] | 3 | 工装及工具有异常均隔离并报告班长 |  |  |  | 3 | 自己处理不了的问题,报告班长
90-1 | 取件：松开夹紧机构，将骨架平稳取出。
序号 | 标记 | 处数 | 文件号 | 签字 | 日期 | 指 定 防 护 用 具 |  |  |  | 会 签
[10 empty] | 部 门 |  |  |  | 日 期 |  | 编制/日期 |  |  | 审核/日期 | [7 empty] | 批准/日期
研发
质量
生产
备注：[1]：关键特性 (安全法规) [2]：重要特性 ◇ 光华荣昌汽车部件有限公司
表单编号：QR8.3-32(B/0) 光华荣昌 A3(297mmX420)
图1
图 2
围裙
眼镜
手套
安全工作鞋
口罩
耳塞
取件
装夹
焊接
检查
快卡1
A
B
图 5 焊偏
图 6 气孔
图 7 焊穿
图8 焊瘤
图 9 咬边