## 第一工程站
作 业 标 准 书(SOP/SIP) 关键工序
第一工程站 |  |  | C32B副司机靠背焊接 |  |  |  | 版号 | A01 | 文件编号 | WI(P)-320611305000 |  |  | 产品型号 及名称 |  | C32B副司机骨架总成 |  |  |  | 零件名称及代号 | [6 empty] | C32正司机骨架总成
图 示 | [15 empty] | 制造单位 |  | 湖南光华荣昌 | [6 empty] | 标准工时(S) |  |  | 147
零部件清单
[14 empty] | 序号 | 零件名称 |  |  | 零件图号 |  | 数量 | 序号 | 零件名称 |  |  | 零件图号 |  |  | 数量
[14 empty] | 1 | 靠背腰部支撑钣金 |  |  | 320601303400 |  | 1 | 5 | 上弯管焊接总成 | [5 empty] | 1
[14 empty] | 2 | 副驾左侧调角器总成 |  |  | 32061170300 |  | 1 | 6
[14 empty] | 3 | 副驾右侧调角器总成 |  |  | 320611708000 |  | 1 | 7
[14 empty] | 4 | 连动杆 |  |  | 320601303500 |  | 1 | 8
流程图：
[14 empty] | 序号 | 管理项目 |  |  |  | 管理标准 |  | 评价/测量技术 |  |  | 容量 | 频率 |  | 控制方法 | 特殊特性
[14 empty] | 60 | 焊胎清洁 |  |  |  | 定位块上无焊渣 |  | 目测 |  |  | 100% | 连续 |  | 自检
[14 empty] | 70 | 装夹工件 |  |  |  | 无漏件 |  | 目测 |  |  | 100% | 连续 |  | 自检
[19 empty] | 夹紧可靠 |  | 目测、手感 |  |  | 100% | 连续 |  | 自检
[14 empty] | 80 | 焊接强度 |  |  |  | 图纸 |  | 破坏试验 |  |  | 1件 | 每年 |  | QC委外 | [2]
[15 empty] | 焊接熔深 |  |  |  | 图纸 |  | 金相试验 |  |  | 1件 | 每月 |  | QC委外 | [2]
[15 empty] | 1、9、16、17焊接长度 |  |  |  | 焊缝长10(0^+5)mm |  | 样件比对 |  |  | 5件 | 首中末 |  | 自检 | [2]
[15 empty] | 3、4、6、7、14、15、12、13焊接长度 |  |  |  | 焊缝长15（0^+5)mm |  | 样件比对 |  |  | 5件 | 首中末 |  | 自检 | [2]
[15 empty] | 2、8、10、11焊接长度 |  |  |  | 焊缝长20(0^+5)mm |  | 样件比对 |  |  | 5件 | 首中末 |  | 自检 | [2]
[15 empty] | 外观质量 |  |  |  | 无变形、漏焊、虚焊、焊穿、焊渣等焊接外观缺陷 |  | 目测 |  |  | 100% | 连续 |  | 自检
[15 empty] | 焊缝宽度 |  |  |  | 4^6MM |  | 样件比对 |  |  | 5件 | 首中末 |  | 自检 | [2]
序号 | 作 业 顺 序 | [8 empty] | 安全 注意 事项 | 特性 | 班前准备 |  | 1点检焊胎定位、压紧可靠 |  |  |  |  | 焊接条件 | 焊接电流 |  | 150-240A
[14 empty] | 2整理、整顿周边环境 | [5 empty] | 焊接电压 |  | 16~26V |  | 夹具气压 |  |  | 0.4--0.7MPA
60-1 | 清理：将焊胎定位面、支撑面上的焊渣用毛刷、清理赶紧 | [8 empty] | 定位块上无焊渣 |  |  |  | 3填写点检记录 | [5 empty] | 保护气气压 |  | 10-15MPa
70-1 | 摆件：取后上弯管焊接总成槽A/内；取靠背腰部支撑钣金在定位槽D内；取主驾左侧调角器总成放在定位槽B内；取主驾右侧调角器总成架放在定位槽C内。 | [18 empty] | 焊丝直径 |  | ∮0.8mm
[12 empty] | 工具明细栏 | [5 empty] | 使用设备检查 |  |  |  |  | 质量问题处理
70-2 | 检：零件摆放齐全，且均定位可靠； | [10 empty] | 工具名称 |  | 规格型号 |  |  | 数量 | 1 | 开线前，检查工装，工具状况 |  |  |  | 1 | 发现有问题的零件放到隔离区,报告检验员
70-3 | 夹紧：按下气动夹紧开关，夹紧工件；气缸夹紧动作完成后，用铁锤敲打工件1两下，确保工件与夹紧机构贴合，无松动，子件间间隙≤1mm。 | [8 empty] | 夹紧可靠，工件无松动 |  | 橡胶锤 |  |  |  |  | 1
[12 empty] | 毛刷 |  |  |  |  | 1 | 2 | 按设备点检表进行点检 |  |  |  | 2 | 装配错误，立即返工
80-1 | 焊接：按下机器人焊接气动按钮，机器人自动焊接，焊接完成且夹具自动松开后，取下工件。 | [8 empty] | 无漏焊、假焊、焊穿等缺陷 | [2] | 焊接机器人 |  |  |  |  | 1
80-2 | 检：机器人运行正常，无停机、漏焊等不良，焊接顺序如图3；首件检查确认设备参数符合要求。 | [16 empty] | 3 | 工装及工具有异常均隔离并报告班长 |  |  |  | 3 | 自己处理不了的问题,报告班长
90-1 | 取件：松开夹紧机构，将骨架平稳取出。
序号 | 标记 | 处数 | 文件号 | 签字 | 日期 | 指 定 防 护 用 具 |  |  |  | 会 签
[10 empty] | 部 门 |  |  |  | 日 期 |  | 编制/日期 |  |  | 审核/日期 | [7 empty] | 批准/日期
研发
质量
生产
备注：[1]：关键特性 (安全法规) [2]：重要特性 ◇ 光华荣昌汽车部件有限公司
表单编号：QR8.3-32(B/0) 光华荣昌 A3(297mmX420)
图1 摆件状态
图 2 合格焊道示范
围裙
眼镜
手套
安全工作鞋
口罩
耳塞
取件
装夹
焊接
检查
图 2 焊接示意图
D
14
11
12
15
13
10
阀门1
阀门2
阀门3
阀门4
阀门5
快卡2
快卡4
快卡3
A
5
3
2
4
1
B
C
D
1
2
9
7
8
4
5
3
6
1
2
5
8
9
4
6
3
7
16
15
12
14
11
13
16
17
17
10
图 4 焊接顺序图