## 双面胶
样件检验报告 | [7 empty] | 编制 | 审核 | 批准
胡希港
零部件代号 |  | 零 部 件 名 称 |  | 数量 |  |  |  | 检验日期
REM0010855 |  | 曼项目前下双面胶 |  | 3件 |  |  |  | 2025-08-01
序号 | 产品名称 | 试装/检测原因 | 技术要求 | 试装结果 |  |  |  |  | 判定结果 | 备注
|  |  |  | 1 | 2 | 3 | 4 | 5
1 | 曼项目前下双面胶 | 新项目产品开发 | 双面胶的性能在常温下和玻璃或塑料的拉脱力≥700N | 812 | 834 | 822 | / | / | OK
2 |  |  | 高低温试验和高低温湿热交变试验后回到室温后要求附着力≥400N | 488 | 415 | 429 | / | / | OK
最终结论 |  |  |  | ☑合格 □不合格
备注
会 签
表单NO.GR-62-00-09 （A/0) 光华荣昌 A4(210mm×297mm）