## Sheet1
西安VDC阀体客退件质量问题调查报告
1 | 复检时间 | 2025.8.9
2 | 地点 | 安路普一楼对标室
3 | 方法 | 气密水检，分两步；分别为闭合状态与安装卡钳模拟工作状态
4 | 产品信息 | 批次/数量：6月份22pcs、7月份2pcs
来源：漏气不良品均为西安光华荣昌座椅上检测气密不合格后拆卸下来的产品；
5 | 不良现象 | =DISPIMG("ID_74A5C955BB134E77A58D3D292BB0ECC6",1) | =DISPIMG("ID_7B07EAA8295F48CF8465EB281525D924",1) | 气密不合格转态：阀体的补偿气缸旋拧卡槽位置出现气泡
6 | 数据统计 | 批次 | 补偿气缸旋拧端盖位置漏气 | 其它情况说明
|  | 2025-06-21 | 9PCS | 不漏气2pcs、 金属杆位置漏气1pcs
|  | 2025-06-25 | 2PCS
|  | 2025-06-27 | 4PCS
|  | 2025-06-30 | 1PCS
|  | 2025-07-03 |  | 金属杆位置漏气1pcs
|  | 2025-07-06 |  | 不漏气1pcs
7 | 原因分析 | 气密不良阀体集中在6月份，当批次产品6.21日较为集中，开机前期生产阶段的气缸由于模温、烘料、参数调整因素影响产品成型；补偿气缸卡槽毛刺、飞丝较为突出；致使旋钮安装不到位，从卡槽位置漏气
| 图片说明 | =DISPIMG("ID_6A5B014CBD7B48BAA33257622FBC7FE5",1)
8 | 措施 | 5.28日开始生产的补偿气缸素材，再次通过优化克重控制，减小到消除飞丝、毛刺；达到控制内轮廓的效果，优化后的素材7.1日开始使用；效果持续跟踪验证。
安路普质量 8.10